## Sheet5
炉号 | 钢种 | 钢号 | 转炉终点温度 | 转炉终点C | 转炉终点Mn | 转炉终点S | 转炉终点P | 转炉终点Si | 钢水净重 | 连铸正样C | 连铸正样Mn | 连铸正样S | 连铸正样P | 连铸正样Si | 连铸正样Ceq_val | 连铸正样Cr | 连铸正样Ni_val | 连铸正样Cu_val | 连铸正样Nb_val | 连铸正样V_val | 连铸正样Alt_val | 连铸正样Als_val | 连铸正样Mo_val | 连铸正样Ti_val | 连铸正样N_val | 连铸正样O_val | 连铸正样B_val | 氮化钒铁FeV55N11-A | 低铝硅铁 | 钒氮合金(进口) | 钒铁(FeV50-A) | 钒铁(FeV50-B) | 钒铁(FeV50-B) | 硅铝钙 | 硅铝合金FeAl30Si25 | 硅铝锰合金球 | 硅锰面（硅锰渣） | 硅铁(合格块) | 硅铁FeSi75-B | 石油焦增碳剂 | 锰硅合金FeMn64Si27(合格块) | 锰硅合金FeMn68Si18(合格块) | 碳化硅(55%) | 硅钙碳脱氧剂
7A06878 | 低合金 | HRB400B | 1644 | 0.00065 | 0.0011 | 0.0003 | 0.00014 | 0.004 | 74400 | 0.0023 | 0.0133 | 0.0003 | 0.00019 | 0.0033 | 0.466 | 0.0027 | 0.008 | 0.021 | NULL | 0.033 | 0.0052 | 0.0029 | 0.0026 | 0 | NULL | NULL | NULL | 0 | 0 | 10 | 0 | 0 | 32 | 25 | 0 | 0 | 0 | 0 | 0 | 85 | 1547 | 0 | 88 | 0
7A06877 | 低合金 | HRB400B | 1543 | 0.00077 | 0.0011 | 0.00039 | 0.00021 | 0.004 | 74200 | 0.0023 | 0.0137 | 0.0003 | 0.00027 | 0.0038 | 0.474 | 0.0033 | 0.009 | 0.024 | NULL | 0.031 | 0.0082 | 0.0058 | 0.0029 | 0 | NULL | NULL | NULL | 0 | 0 | 4 | 0 | 0 | 40 | 25 | 0 | 0 | 0 | 0 | 0 | 68 | 1530 | 0 | 132 | 0
7A06876 | 低合金 | HRB400B | 1684 | 0.00035 | 0.0011 | 0.00024 | 0.0002 | 0.004 | 78250 | 0.0023 | 0.013 | 0.00027 | 0.00021 | 0.0035 | 0.463 | 0.0034 | 0.009 | 0.02 | NULL | 0.034 | 0.0052 | 0.0029 | 0.0028 | 0 | NULL | NULL | NULL | 0 | 0 | 4 | 0 | 0 | 40 | 75 | 0 | 0 | 0 | 0 | 0 | 90 | 0 | 1450 | 132 | 0
7A06875 | 低合金 | HRB400B | 1674 | 0.00048 | 0.0012 | 0.00036 | 0.0003 | 0.004 | 73600 | 0.0022 | 0.0131 | 0.00038 | 0.00026 | 0.0037 | 0.454 | 0.0033 | 0.009 | 0.023 | NULL | 0.033 | 0.0045 | 0.0023 | 0.004 | 0 | NULL | NULL | NULL | 0 | 0 | 4 | 0 | 0 | 40 | 50 | 0 | 0 | 0 | 0 | 0 | 85 | 0 | 1450 | 132 | 0
7A06874 | 低合金 | HRB400B | 1800 | 0.00036 | 0.0009 | 0.00028 | 0.00025 | 0.004 | 72400 | 0.0024 | 0.0133 | 0.00027 | 0.00025 | 0.0038 | 0.478 | 0.0037 | 0.01 | 0.019 | NULL | 0.034 | 0.0048 | 0.0026 | 0.0033 | 0 | NULL | NULL | NULL | 0 | 0 | 4 | 0 | 0 | 40 | 75 | 0 | 0 | 0 | 0 | 0 | 90 | 0 | 1450 | 132 | 0
7A06873 | 低合金 | HRB400B | 1660 | 0.00022 | 0.0007 | 0.00038 | 0.00014 | 0.004 | 70350 | 0.0023 | 0.0132 | 0.00035 | 0.00017 | 0.0037 | 0.465 | 0.0027 | 0.009 | 0.023 | NULL | 0.033 | 0.0041 | 0.0019 | 0.0034 | 0 | NULL | NULL | NULL | 0 | 0 | 4 | 0 | 0 | 40 | 75 | 0 | 0 | 0 | 0 | 0 | 90 | 0 | 1450 | 132 | 0
7A06872 | 低合金 | HRB400B | 1654 | 0.0007 | 0.0012 | 0.0002 | 0.00013 | 0.004 | 77800 | 0.0023 | 0.0128 | 0.00035 | 0.00028 | 0.0034 | 0.458 | 0.003 | 0.008 | 0.02 | NULL | 0.032 | 0.0038 | 0.0016 | 0.0019 | 0 | NULL | NULL | NULL | 0 | 0 | 5 | 0 | 0 | 41 | 50 | 0 | 0 | 0 | 0 | 0 | 58 | 0 | 1500 | 132 | 0
7A06871 | 低合金 | HRB400B | 1666 | 0.00063 | 0.0014 | 0.00025 | 0.00031 | 0.004 | 73050 | 0.0024 | 0.0134 | 0.00028 | 0.00026 | 0.0038 | 0.478 | 0.003 | 0.009 | 0.02 | NULL | 0.032 | 0.0044 | 0.0022 | 0.0029 | 0 | NULL | NULL | NULL | 0 | 0 | 4 | 0 | 0 | 40 | 50 | 0 | 0 | 0 | 0 | 0 | 80 | 0 | 1450 | 132 | 0
7A06870 | 低合金 | HRB400B | 1666 | 0.00106 | 0.0009 | 0.00022 | 0.00012 | 0.004 | 74300 | 0.0022 | 0.0135 | 0.00031 | 0.00028 | 0.0038 | 0.46 | 0.003 | 0.008 | 0.02 | NULL | 0.034 | 0.0068 | 0.0044 | 0.0034 | 0 | NULL | NULL | NULL | 0 | 0 | 5 | 0 | 0 | 40 | 25 | 0 | 0 | 0 | 0 | 0 | 58 | 0 | 1580 | 132 | 0
7A06869 | 低合金 | HRB400B | 1658 | 0.00043 | 0.0011 | 0.00028 | 0.00021 | 0.004 | 74850 | 0.0024 | 0.0132 | 0.00028 | 0.00022 | 0.0036 | 0.474 | 0.0025 | 0.008 | 0.018 | NULL | 0.033 | 0.005 | 0.0027 | 0.0022 | 0 | NULL | NULL | NULL | 0 | 0 | 5 | 0 | 0 | 41 | 75 | 0 | 0 | 220 | 0 | 0 | 85 | 0 | 1330 | 132 | 0
7A06868 | 低合金 | HRB400B | 1662 | 0.0005 | 0.0016 | 0.00023 | 0.0003 | 0.004 | 81350 | 0.0023 | 0.0136 | 0.00023 | 0.00034 | 0.0037 | 0.47 | 0.0026 | 0.007 | 0.015 | NULL | 0.031 | 0.0052 | 0.0029 | 0.0026 | 0 | NULL | NULL | NULL | 0 | 0 | 5 | 0 | 0 | 42 | 75 | 0 | 0 | 220 | 0 | 0 | 85 | 0 | 1490 | 132 | 0
7A06867 | 低合金 | HRB400B | 1660 | 0.00042 | 0.0013 | 0.00024 | 0.00027 | 0.004 | 73850 | 0.0023 | 0.0135 | 0.00027 | 0.00031 | 0.0037 | 0.468 | 0.0023 | 0.007 | 0.019 | NULL | 0.033 | 0.0054 | 0.0031 | 0.0026 | 0 | NULL | NULL | NULL | 0 | 0 | 5 | 0 | 0 | 40 | 50 | 0 | 0 | 200 | 0 | 0 | 85 | 0 | 1590 | 132 | 0
7A06866 | 低合金 | HRB400B | 1670 | 0.00072 | 0.0015 | 0.00027 | 0.00033 | 0.004 | 74200 | 0.0023 | 0.0135 | 0.00028 | 0.00027 | 0.0037 | 0.467 | 0.0021 | 0.006 | 0.011 | NULL | 0.033 | 0.0055 | 0.0033 | 0.0025 | 0 | NULL | NULL | NULL | 0 | 0 | 4 | 0 | 0 | 40 | 25 | 0 | 0 | 220 | 0 | 0 | 68 | 0 | 1310 | 0 | 0
7A06865 | 低合金 | HRB400B | 0 | 0.00065 | 0.0015 | 0.00024 | 0.00029 | 0.004 | 67400 | 0.0022 | 0.0129 | 0.00026 | 0.0003 | 0.0035 | 0.448 | 0.0022 | 0.005 | 0.012 | NULL | 0.032 | 0.0052 | 0.0029 | 0.0029 | 0 | NULL | NULL | NULL | 0 | 0 | 5 | 0 | 0 | 41 | 25 | 0 | 0 | 0 | 0 | 0 | 75 | 0 | 1530 | 132 | 0
7A06864 | 低合金 | HRB400B | 1655 | 0.00046 | 0.001 | 0.00032 | 0.00041 | 0.003 | 70000 | 0.0022 | 0.0131 | 0.0003 | 0.00031 | 0.0039 | 0.452 | 0.0024 | 0.007 | 0.016 | NULL | 0.032 | 0.0047 | 0.0024 | 0.003 | 0 | NULL | NULL | NULL | 0 | 0 | 4 | 0 | 0 | 39 | 75 | 0 | 0 | 0 | 0 | 0 | 85 | 0 | 1520 | 132 | 0
7A06862 | 低合金 | HRB400B | 1651 | 0.00041 | 0.0011 | 0.00037 | 0.00028 | 0.003 | 70000 | 0.0023 | 0.0131 | 0.00037 | 0.00029 | 0.0036 | 0.462 | 0.0025 | 0.005 | 0.015 | NULL | 0.032 | 0.004 | 0.0018 | 0.0027 | 0 | NULL | NULL | NULL | 0 | 0 | 5 | 0 | 0 | 40 | 50 | 0 | 0 | 200 | 0 | 0 | 93 | 0 | 1400 | 132 | 0
7A06861 | 低合金 | HRB400B | 1679 | 0.0004 | 0.0013 | 0.00021 | 0.00026 | 0.003 | 70100 | 0.0024 | 0.0136 | 0.00027 | 0.00029 | 0.0037 | 0.481 | 0.0027 | 0.006 | 0.017 | NULL | 0.033 | 0.0039 | 0.0017 | 0.0031 | 0 | NULL | NULL | NULL | 0 | 0 | 4 | 0 | 0 | 38 | 50 | 0 | 0 | 200 | 0 | 0 | 90 | 0 | 1300 | 132 | 0
7A06860 | 低合金 | HRB400B | 1618 | 0.00054 | 0.0012 | 0.00026 | 0.00033 | 0.003 | 67400 | 0.0023 | 0.0131 | 0.00028 | 0.00023 | 0.0036 | 0.462 | 0.0022 | 0.006 | 0.015 | NULL | 0.035 | 0.0054 | 0.0031 | 0.0039 | 0 | NULL | NULL | NULL | 0 | 0 | 7 | 0 | 0 | 44 | 50 | 0 | 0 | 200 | 0 | 0 | 102 | 0 | 1450 | 132 | 0
7A06859 | 低合金 | HRB400B | 1643 | 0.00067 | 0.0011 | 0.00031 | 0.00019 | 0.004 | 64700 | 0.0024 | 0.0129 | 0.00032 | 0.0002 | 0.0037 | 0.469 | 0.0025 | 0.005 | 0.017 | NULL | 0.033 | 0.0044 | 0.0022 | 0.0033 | 0 | NULL | NULL | NULL | 0 | 0 | 4 | 0 | 0 | 40 | 25 | 0 | 0 | 200 | 0 | 0 | 75 | 0 | 1270 | 132 | 0
7A06858 | 低合金 | HRB400B | 1662 | 0.00067 | 0.0012 | 0.00038 | 0.00021 | 0.004 | 69800 | 0.0023 | 0.0131 | 0.00033 | 0.00035 | 0.0036 | 0.462 | 0.0026 | 0.007 | 0.014 | NULL | 0.034 | 0.0039 | 0.0017 | 0.0033 | 0 | NULL | NULL | NULL | 0 | 0 | 7 | 0 | 0 | 44 | 25 | 0 | 0 | 200 | 0 | 0 | 75 | 0 | 1430 | 132 | 0
7A06857 | 低合金 | HRB400B | 1661 | 0.00067 | 0.0014 | 0.00035 | 0.00035 | 0.003 | 63300 | 0.0023 | 0.013 | 0.00029 | 0.00023 | 0.0037 | 0.46 | 0.0024 | 0.006 | 0.018 | NULL | 0.033 | 0.0043 | 0.0021 | 0.0034 | 0 | NULL | NULL | NULL | 0 | 0 | 4 | 0 | 0 | 40 | 25 | 0 | 0 | 200 | 0 | 0 | 75 | 0 | 1280 | 132 | 0
7A06856 | 低合金 | HRB400B | 1646 | 0.00067 | 0.0011 | 0.00035 | 0.00028 | 0.004 | 70100 | 0.0022 | 0.0129 | 0.00037 | 0.00029 | 0.0037 | 0.449 | 0.0027 | 0.005 | 0.015 | NULL | 0.033 | 0.0046 | 0.0023 | 0.0031 | 0 | NULL | NULL | NULL | 0 | 0 | 4 | 0 | 0 | 40 | 0 | 0 | 0 | 200 | 0 | 0 | 70 | 0 | 1340 | 132 | 0
7A06855 | 低合金 | HRB400B | 1645 | 0.00068 | 0.0014 | 0.00026 | 0.00032 | 0.003 | 67500 | 0.0022 | 0.0131 | 0.00039 | 0.00025 | 0.0038 | 0.452 | 0.0025 | 0.006 | 0.017 | NULL | 0.032 | 0.1953 | 0.1559 | 0.0036 | 0 | NULL | NULL | NULL | 0 | 0 | 4 | 0 | 0 | 40 | 25 | 0 | 0 | 200 | 0 | 0 | 68 | 0 | 1330 | 132 | 0
7A06854 | 低合金 | HRB400B | 1642 | 0.00034 | 0.001 | 0.00034 | 0.00022 | 0.003 | 70000 | 0.0024 | 0.013 | 0.00037 | 0.00026 | 0.0037 | 0.47 | 0.0025 | 0.005 | 0.015 | NULL | 0.032 | 0.004 | 0.0018 | 0.0032 | 0 | NULL | NULL | NULL | 0 | 0 | 4 | 0 | 0 | 40 | 50 | 0 | 0 | 200 | 0 | 0 | 93 | 0 | 1300 | 132 | 0
7A06853 | 低合金 | HRB400B | 1648 | 0.00097 | 0.0015 | 0.00018 | 0.00029 | 0.003 | 68400 | 0.0024 | 0.0133 | 0.00035 | 0.00019 | 0.0039 | 0.476 | 0.0024 | 0.008 | 0.017 | NULL | 0.034 | 0.0047 | 0.0025 | 0.0031 | 0 | NULL | NULL | NULL | 0 | 0 | 4 | 0 | 0 | 38 | 25 | 0 | 0 | 200 | 0 | 0 | 51 | 0 | 1230 | 132 | 0
7A06852 | 低合金 | HRB400B | 1662 | 0.00067 | 0.0011 | 0.00041 | 0.00027 | 0.002 | 62900 | 0.0023 | 0.013 | 0.00038 | 0.00022 | 0.0037 | 0.46 | 0.0023 | 0.007 | 0.016 | NULL | 0.032 | 0.0044 | 0.0022 | 0.0028 | 0 | NULL | NULL | NULL | 0 | 0 | 4 | 0 | 0 | 40 | 50 | 0 | 0 | 200 | 0 | 0 | 68 | 0 | 1310 | 132 | 0
7A06851 | 低合金 | HRB400B | 1689 | 0.00138 | 0.0011 | 0.00016 | 0.00021 | 0.002 | 63500 | 0.0024 | 0.0133 | 0.00031 | 0.00022 | 0.0037 | 0.474 | 0.0021 | 0.005 | 0.013 | NULL | 0.032 | 0.0045 | 0.0023 | 0.0034 | 0 | NULL | NULL | NULL | 0 | 0 | 4 | 0 | 0 | 40 | 0 | 0 | 0 | 200 | 0 | 0 | 34 | 0 | 1300 | 132 | 20
7A06850 | 低合金 | HRB400B | 1660 | 0.00065 | 0.0008 | 0.00029 | 0.00015 | 0.002 | 66400 | 0.0024 | 0.013 | 0.00032 | 0.0002 | 0.0036 | 0.47 | 0.0024 | 0.008 | 0.01 | NULL | 0.033 | 0.0044 | 0.0022 | 0.0027 | 0 | NULL | NULL | NULL | 0 | 0 | 4 | 0 | 0 | 38 | 25 | 0 | 0 | 200 | 0 | 0 | 75 | 0 | 1250 | 132 | 0
7A06849 | 低合金 | HRB400B | 1652 | 0.00071 | 0.0009 | 0.0003 | 0.00024 | 0.003 | 71500 | 0.0024 | 0.0134 | 0.00032 | 0.00025 | 0.0036 | 0.476 | 0.0023 | 0.008 | 0.01 | NULL | 0.031 | 0.0038 | 0.0016 | 0.0023 | 0 | NULL | NULL | NULL | 0 | 0 | 10 | 0 | 0 | 32 | 25 | 0 | 0 | 200 | 0 | 0 | 68 | 0 | 1350 | 132 | 0
7A06848 | 低合金 | HRB400B | 1707 | 0.00085 | 0.0013 | 0.00028 | 0.00022 | 0.003 | 72800 | 0.0023 | 0.0135 | 0.00032 | 0.00034 | 0.004 | 0.468 | 0.0022 | 0.006 | 0.013 | NULL | 0.034 | 0.0055 | 0.0032 | 0.0021 | 0 | NULL | NULL | NULL | 0 | 0 | 11 | 0 | 0 | 33 | 0 | 0 | 0 | 0 | 0 | 0 | 51 | 1553 | 0 | 132 | 20
7A06847 | 低合金 | HRB400B | 1668 | 0.00066 | 0.0009 | 0.00036 | 0.00024 | 0.002 | 70000 | 0.0023 | 0.0132 | 0.00032 | 0.00029 | 0.0035 | 0.462 | 0.0018 | 0.006 | 0.012 | NULL | 0.034 | 0.0056 | 0.0033 | 0.0024 | 0 | NULL | NULL | NULL | 0 | 0 | 10 | 0 | 0 | 32 | 25 | 0 | 0 | 0 | 0 | 0 | 68 | 1545 | 0 | 132 | 0
7A06846 | 低合金 | HRB400B | 1677 | 0.00034 | 0.0007 | 0.00043 | 0.00028 | 0.002 | 70600 | 0.0024 | 0.0135 | 0.0003 | 0.00025 | 0.0036 | 0.478 | 0.002 | 0.006 | 0.013 | NULL | 0.034 | 0.004 | 0.0018 | 0.0023 | 0 | NULL | NULL | NULL | 0 | 0 | 10 | 0 | 0 | 32 | 50 | 0 | 0 | 0 | 0 | 0 | 85 | 1508 | 0 | 132 | 0
7A06845 | 低合金 | HRB400B | 1689 | 0.0007 | 0.0011 | 0.00039 | 0.00032 | 0.002 | 74400 | 0.0023 | 0.013 | 0.00032 | 0.00029 | 0.0036 | 0.459 | 0.0022 | 0.005 | 0.012 | NULL | 0.033 | 0.0055 | 0.0032 | 0.0027 | 0 | NULL | NULL | NULL | 0 | 0 | 10 | 0 | 0 | 32 | 25 | 0 | 0 | 0 | 0 | 0 | 68 | 1496 | 0 | 132 | 0
7A06843 | 低合金 | HRB400B | 1667 | 0.00072 | 0.0011 | 0.00027 | 0.00017 | 0 | 70000 | 0.0024 | 0.013 | 0.00031 | 0.00024 | 0.0036 | 0.468 | 0.0017 | 0.006 | 0.017 | NULL | 0.032 | 0.0049 | 0.0027 | 0.0029 | 0 | NULL | NULL | NULL | 0 | 0 | 8 | 0 | 0 | 25 | 50 | 0 | 0 | 0 | 0 | 0 | 68 | 0 | 0 | 132 | 0
7A06836 | 低合金 | HRB400B | 1651 | 0.0003 | 0.0005 | 0.00043 | 0.00016 | 0.003 | 71750 | 0.0023 | 0.0135 | 0.00035 | 0.00029 | 0.0038 | 0.469 | 0.0017 | 0.01 | 0.025 | NULL | 0.038 | 0.0053 | 0.003 | 0.0035 | 0 | NULL | NULL | NULL | 0 | 0 | 4 | 0 | 0 | 40 | 75 | 0 | 0 | 0 | 0 | 0 | 85 | 0 | 1450 | 132 | 0
7A06835 | 低合金 | HRB400B | 1648 | 0.00066 | 0.0011 | 0.00029 | 0.00021 | 0.004 | 74750 | 0.0024 | 0.0128 | 0.0003 | 0.00022 | 0.0036 | 0.465 | 0.002 | 0.004 | 0.01 | NULL | 0.033 | 0.004 | 0.0017 | 0.0022 | 0 | NULL | NULL | NULL | 0 | 0 | 4 | 0 | 0 | 40 | 25 | 0 | 0 | 0 | 0 | 0 | 68 | 0 | 1450 | 132 | 0
7A06834 | 低合金 | HRB400B | 1677 | 0.00073 | 0.0013 | 0.00028 | 0.00032 | 0.003 | 71700 | 0.0024 | 0.0135 | 0.00028 | 0.00024 | 0.0037 | 0.477 | 0.0017 | 0.005 | 0.018 | NULL | 0.032 | 0.0045 | 0.0023 | 0.0023 | 0 | NULL | NULL | NULL | 0 | 0 | 4 | 0 | 0 | 40 | 25 | 0 | 0 | 0 | 0 | 0 | 68 | 0 | 1480 | 132 | 0
7A06833 | 低合金 | HRB400B | 1656 | 0.00054 | 0.0014 | 0.00036 | 0.00033 | 0.002 | 76100 | 0.0023 | 0.0134 | 0.00038 | 0.00032 | 0.0036 | 0.465 | 0.002 | 0.005 | 0.011 | NULL | 0.033 | 0.0051 | 0.0028 | 0.0021 | 0 | NULL | NULL | NULL | 0 | 0 | 32 | 0 | 0 | 0 | 50 | 0 | 0 | 0 | 0 | 0 | 80 | 0 | 1530 | 132 | 0
7A06832 | 低合金 | HRB400B | 1672 | 0.00049 | 0.0014 | 0.00037 | 0.00027 | 0.003 | 72250 | 0.0023 | 0.0128 | 0.00026 | 0.00018 | 0.0035 | 0.454 | 0.0012 | 0.006 | 0.011 | NULL | 0.033 | 0.0053 | 0.003 | 0.0024 | 0 | NULL | NULL | NULL | 0 | 0 | 31 | 0 | 0 | 0 | 50 | 0 | 0 | 0 | 0 | 0 | 85 | 0 | 1540 | 132 | 0
7A06831 | 低合金 | HRB400B | 0 | 0.00019 | 0.0005 | 0.00027 | 0.00015 | 0.003 | 73000 | 0.0024 | 0.0129 | 0.00027 | 0.00019 | 0.0036 | 0.465 | 0.0012 | 0.006 | 0.012 | NULL | 0.032 | 0.0047 | 0.0024 | 0.0028 | 0 | NULL | NULL | NULL | 0 | 0 | 31 | 0 | 0 | 0 | 75 | 0 | 0 | 0 | 0 | 0 | 85 | 0 | 1560 | 132 | 0
7A06830 | 低合金 | HRB400B | 0 | 0.00041 | 0.0009 | 0.00031 | 0.00019 | 0.003 | 73000 | 0.0023 | 0.0135 | 0.00031 | 0.00022 | 0.0037 | 0.467 | 0.0017 | 0.006 | 0.011 | NULL | 0.033 | 0.0065 | 0.0041 | 0.0026 | 0 | NULL | NULL | NULL | 0 | 0 | 5 | 0 | 0 | 40 | 50 | 0 | 0 | 0 | 0 | 0 | 85 | 0 | 1520 | 132 | 0
7A06829 | 低合金 | HRB400B | 1678 | 0.00033 | 0.0009 | 0.00026 | 0.00016 | 0.003 | 72600 | 0.0022 | 0.0132 | 0.00028 | 0.0002 | 0.0036 | 0.451 | 0.0017 | 0.006 | 0.011 | NULL | 0.033 | 0.0056 | 0.0033 | 0.0027 | 0 | NULL | NULL | NULL | 0 | 0 | 5 | 0 | 0 | 38 | 50 | 0 | 0 | 0 | 0 | 0 | 85 | 0 | 1460 | 132 | 0
7A06828 | 低合金 | HRB400B | 1640 | 0.00101 | 0.001 | 0.00035 | 0.00012 | 0.002 | 70500 | 0.0023 | 0.0134 | 0.00027 | 0.00016 | 0.0038 | 0.465 | 0.0016 | 0.005 | 0.01 | NULL | 0.034 | 0.0052 | 0.003 | 0.0034 | 0 | NULL | NULL | NULL | 0 | 0 | 5 | 0 | 0 | 38 | 0 | 0 | 0 | 0 | 0 | 0 | 51 | 0 | 1450 | 132 | 20
7A06827 | 低合金 | HRB400B | 1651 | 0.00072 | 0.0006 | 0.00036 | 0.0001 | 0.002 | 70450 | 0.0024 | 0.0129 | 0.00032 | 0.00017 | 0.0035 | 0.466 | 0.0014 | 0.006 | 0.011 | NULL | 0.034 | 0.0053 | 0.0031 | 0.0026 | 0 | NULL | NULL | NULL | 0 | 0 | 5 | 0 | 0 | 38 | 25 | 0 | 0 | 0 | 0 | 0 | 68 | 0 | 1440 | 132 | 0
7A06826 | 低合金 | HRB400B | 1656 | 0.00076 | 0.0007 | 0.00044 | 0.00012 | 0.002 | 71150 | 0.0023 | 0.0127 | 0.00033 | 0.00014 | 0.0035 | 0.453 | 0.0016 | 0.006 | 0.01 | NULL | 0.034 | 0.0046 | 0.0024 | 0.0023 | 0 | NULL | NULL | NULL | 0 | 0 | 5 | 0 | 0 | 28 | 25 | 0 | 0 | 0 | 0 | 0 | 68 | 0 | 1460 | 132 | 0
7A06825 | 低合金 | HRB400B | 1661 | 0.00069 | 0.0007 | 0.00033 | 0.00016 | 0.002 | 69950 | 0.0023 | 0.0133 | 0.00033 | 0.0002 | 0.0037 | 0.463 | 0.0015 | 0.005 | 0.01 | NULL | 0.033 | 0.0055 | 0.0032 | 0.0035 | 0 | NULL | NULL | NULL | 0 | 0 | 10 | 0 | 0 | 30 | 25 | 0 | 0 | 0 | 0 | 0 | 68 | 0 | 1500 | 132 | 0
7A06824 | 低合金 | HRB400B | 1667 | 0.00073 | 0.001 | 0.00025 | 0.00019 | 0.003 | 70300 | 0.0023 | 0.0133 | 0.00035 | 0.00023 | 0.0035 | 0.463 | 0.0016 | 0.004 | 0.011 | NULL | 0.031 | 0.005 | 0.0027 | 0.0022 | 0 | NULL | NULL | NULL | 0 | 0 | 10 | 0 | 0 | 30 | 25 | 0 | 0 | 0 | 0 | 0 | 51 | 0 | 1400 | 132 | 0
7A06823 | 低合金 | HRB400B | 1693 | 0.00072 | 0.001 | 0.00026 | 0.0002 | 0.003 | 69250 | 0.0024 | 0.0135 | 0.00027 | 0.00021 | 0.0039 | 0.478 | 0.002 | 0.004 | 0.01 | NULL | 0.034 | 0.0059 | 0.0036 | 0.0052 | 0 | NULL | NULL | NULL | 0 | 0 | 32 | 0 | 0 | 0 | 25 | 0 | 0 | 0 | 0 | 0 | 68 | 0 | 1420 | 132 | 0
7A06822 | 低合金 | HRB400B | 1656 | 0.00108 | 0.0013 | 0.00023 | 0.00033 | 0.003 | 75200 | 0.0024 | 0.0133 | 0.00028 | 0.00029 | 0.0037 | 0.473 | 0.0021 | 0.005 | 0.01 | NULL | 0.03 | 0.0047 | 0.0024 | 0.0022 | 0 | NULL | NULL | NULL | 0 | 0 | 10 | 0 | 0 | 30 | 0 | 0 | 0 | 0 | 0 | 0 | 51 | 0 | 1430 | 132 | 20
7A06821 | 低合金 | HRB400B | 1672 | 0.00077 | 0.0007 | 0.00024 | 0.00016 | 0.003 | 72300 | 0.0024 | 0.0134 | 0.00028 | 0.00024 | 0.0035 | 0.476 | 0.0023 | 0.005 | 0.011 | NULL | 0.033 | 0.0057 | 0.0034 | 0.0027 | 0 | NULL | NULL | NULL | 0 | 0 | 10 | 0 | 0 | 30 | 25 | 0 | 0 | 0 | 0 | 0 | 51 | 0 | 1460 | 132 | 0
7A06820 | 低合金 | HRB400B | 1647 | 0.0008 | 0.0006 | 0.00032 | 0.00013 | 0.003 | 70400 | 0.0023 | 0.0133 | 0.00034 | 0.00018 | 0.0038 | 0.466 | 0.0026 | 0.006 | 0.015 | NULL | 0.035 | 0.0047 | 0.0025 | 0.004 | 0 | NULL | NULL | NULL | 0 | 0 | 10 | 0 | 0 | 30 | 25 | 0 | 0 | 0 | 0 | 0 | 51 | 0 | 1460 | 132 | 0
7A06819 | 低合金 | HRB400B | 1677 | 0.00077 | 0.0008 | 0.00025 | 0.00023 | 0.003 | 70450 | 0.0023 | 0.0131 | 0.00025 | 0.00024 | 0.0035 | 0.461 | 0.002 | 0.005 | 0.012 | NULL | 0.033 | 0.0045 | 0.0023 | 0.0026 | 0 | NULL | NULL | NULL | 0 | 0 | 10 | 0 | 0 | 30 | 25 | 0 | 0 | 200 | 0 | 0 | 54 | 0 | 1260 | 132 | 0
7A06818 | 低合金 | HRB400B | 1683 | 0.00086 | 0.0009 | 0.00023 | 0.00021 | 0.003 | 75200 | 0.0024 | 0.0131 | 0.00024 | 0.00024 | 0.0036 | 0.471 | 0.0022 | 0.005 | 0.011 | NULL | 0.033 | 0.0052 | 0.0029 | 0.0026 | 0 | NULL | NULL | NULL | 0 | 0 | 10 | 0 | 0 | 30 | 25 | 0 | 0 | 200 | 0 | 0 | 51 | 0 | 1300 | 132 | 0
7A06817 | 低合金 | HRB400B | 1618 | 0.00093 | 0.0006 | 0.00037 | 0.00016 | 0.003 | 71700 | 0.0024 | 0.0129 | 0.00033 | 0.00019 | 0.0035 | 0.466 | 0.0018 | 0.005 | 0.012 | NULL | 0.034 | 0.0046 | 0.0024 | 0.0026 | 0 | NULL | NULL | NULL | 0 | 0 | 10 | 0 | 0 | 30 | 25 | 0 | 0 | 200 | 0 | 0 | 68 | 0 | 1280 | 132 | 0
7A06816 | 低合金 | HRB400B | 1805 | 0.00077 | 0.0011 | 0.00027 | 0.00027 | 0.003 | 74050 | 0.0023 | 0.0131 | 0.00029 | 0.00029 | 0.0035 | 0.461 | 0.0023 | 0.005 | 0.011 | NULL | 0.031 | 0.0046 | 0.0024 | 0.0025 | 0 | NULL | NULL | NULL | 0 | 0 | 10 | 0 | 0 | 30 | 25 | 0 | 0 | 200 | 0 | 0 | 51 | 0 | 1280 | 132 | 0
7A06815 | 低合金 | HRB400B | 1672 | 0.00076 | 0.0008 | 0.00029 | 0.00018 | 0.003 | 72000 | 0.0024 | 0.0131 | 0.00031 | 0.00021 | 0.0036 | 0.47 | 0.0018 | 0.005 | 0.011 | NULL | 0.031 | 0.004 | 0.0018 | 0.0025 | 0 | NULL | NULL | NULL | 0 | 0 | 9 | 0 | 0 | 29 | 25 | 0 | 0 | 200 | 0 | 0 | 54 | 0 | 1270 | 132 | 0
7A06814 | 低合金 | HRB400B | 1647 | 0.00042 | 0.0009 | 0.00025 | 0.00019 | 0.003 | 72900 | 0.0023 | 0.0133 | 0.00034 | 0.00024 | 0.0036 | 0.465 | 0.0023 | 0.006 | 0.012 | NULL | 0.033 | 0.0051 | 0.0028 | 0.0027 | 0 | NULL | NULL | NULL | 0 | 0 | 10 | 0 | 0 | 30 | 50 | 0 | 0 | 200 | 0 | 0 | 95 | 0 | 1330 | 88 | 0
7A06813 | 低合金 | HRB400B | 1659 | 0.0008 | 0.0012 | 0.00024 | 0.00026 | 0.003 | 73150 | 0.0024 | 0.0135 | 0.00028 | 0.00029 | 0.0036 | 0.478 | 0.0023 | 0.006 | 0.011 | NULL | 0.033 | 0.0046 | 0.0023 | 0.0026 | 0 | NULL | NULL | NULL | 0 | 0 | 10 | 0 | 0 | 32 | 25 | 0 | 0 | 200 | 0 | 0 | 75 | 0 | 1300 | 88 | 0
7A06812 | 低合金 | HRB400B | 1672 | 0.00059 | 0.0011 | 0.00025 | 0.00025 | 0.003 | 74000 | 0.0023 | 0.0138 | 0.00027 | 0.00029 | 0.0036 | 0.474 | 0.0025 | 0.006 | 0.013 | NULL | 0.034 | 0.0041 | 0.0019 | 0.0036 | 0 | NULL | NULL | NULL | 0 | 0 | 10 | 0 | 0 | 32 | 50 | 0 | 0 | 200 | 0 | 0 | 90 | 0 | 1370 | 88 | 0
7A06811 | 低合金 | HRB400B | 1657 | 0.00052 | 0.0009 | 0.00023 | 0.00018 | 0.003 | 75650 | 0.0024 | 0.0134 | 0.00028 | 0.00023 | 0.0039 | 0.475 | 0.0021 | 0.005 | 0.012 | NULL | 0.033 | 0.0047 | 0.0025 | 0.0029 | 0 | NULL | NULL | NULL | 0 | 0 | 10 | 0 | 0 | 33 | 50 | 0 | 0 | 200 | 0 | 0 | 93 | 0 | 1340 | 88 | 0
7A06810 | 低合金 | HRB400B | 1687 | 0.00119 | 0.0014 | 0.00026 | 0.00021 | 0.003 | 68300 | 0.0023 | 0.0132 | 0.00024 | 0.00025 | 0.0035 | 0.462 | 0.002 | 0.006 | 0.01 | NULL | 0.033 | 0.0052 | 0.0029 | 0.0028 | 0 | NULL | NULL | NULL | 0 | 0 | 10 | 0 | 0 | 30 | 0 | 0 | 0 | 200 | 0 | 0 | 40 | 0 | 1300 | 88 | 20
7A06809 | 低合金 | HRB400B | 1664 | 0.00104 | 0.0014 | 0.00022 | 0.00021 | 0.003 | 72800 | 0.0022 | 0.0132 | 0.00025 | 0.00026 | 0.0035 | 0.453 | 0.0022 | 0.006 | 0.012 | NULL | 0.035 | 0.0047 | 0.0025 | 0.003 | 0 | NULL | NULL | NULL | 0 | 0 | 10 | 0 | 0 | 30 | 0 | 0 | 0 | 200 | 0 | 0 | 51 | 0 | 1270 | 88 | 20
7A06808 | 低合金 | HRB400B | 1669 | 0.00069 | 0.0014 | 0.00024 | 0.00026 | 0.003 | 72000 | 0.0023 | 0.0134 | 0.00027 | 0.0003 | 0.0034 | 0.467 | 0.0024 | 0.006 | 0.012 | NULL | 0.036 | 0.0038 | 0.0016 | 0.0031 | 0 | NULL | NULL | NULL | 0 | 0 | 10 | 0 | 0 | 31 | 25 | 0 | 0 | 200 | 0 | 0 | 80 | 0 | 1260 | 88 | 0
7A06807 | 低合金 | HRB400B | 1669 | 0.00071 | 0.0013 | 0.00033 | 0.00027 | 0.003 | 72150 | 0.0022 | 0.0133 | 0.00027 | 0.0003 | 0.0034 | 0.455 | 0.0025 | 0.007 | 0.011 | NULL | 0.034 | 0.0046 | 0.0023 | 0.0028 | 0 | NULL | NULL | NULL | 0 | 0 | 10 | 0 | 0 | 30 | 25 | 0 | 0 | 200 | 0 | 0 | 80 | 0 | 1300 | 88 | 0
7A06806 | 低合金 | HRB400B | 0 | 0.00074 | 0.0009 | 0.00027 | 0.00013 | 0.003 | 71750 | 0.0023 | 0.0137 | 0.00027 | 0.00021 | 0.0036 | 0.471 | 0.0021 | 0.005 | 0.01 | NULL | 0.034 | 0.0044 | 0.0022 | 0.0024 | 0 | NULL | NULL | NULL | 0 | 0 | 10 | 0 | 0 | 30 | 25 | 0 | 0 | 200 | 0 | 0 | 80 | 0 | 1280 | 88 | 0
7A06805 | 低合金 | HRB400B | 1675 | 0.0006 | 0.0011 | 0.00027 | 0.00021 | 0.003 | 71050 | 0.0023 | 0.0135 | 0.00027 | 0.00025 | 0.0035 | 0.467 | 0.0021 | 0.005 | 0.011 | NULL | 0.033 | 0.0048 | 0.0025 | 0.0025 | 0 | NULL | NULL | NULL | 10 | 0 | 0 | 0 | 0 | 31 | 25 | 0 | 0 | 200 | 0 | 0 | 85 | 0 | 1300 | 88 | 0
7A06804 | 低合金 | HRB400B | 1663 | 0.001 | 0.0016 | 0.00028 | 0.0002 | 0.004 | 71500 | 0.0022 | 0.0133 | 0.00032 | 0.00021 | 0.0035 | 0.455 | 0.0024 | 0.009 | 0.012 | NULL | 0.034 | 0.0051 | 0.0028 | 0.0028 | 0 | NULL | NULL | NULL | 0 | 0 | 10 | 0 | 0 | 31 | 0 | 0 | 0 | 200 | 0 | 0 | 51 | 0 | 1300 | 88 | 20
7A06803 | 低合金 | HRB400B | 0 | 0.00088 | 0.0011 | 0.00027 | 0.00013 | 0.003 | 69000 | 0.0022 | 0.0142 | 0.00026 | 0.00017 | 0.0038 | 0.47 | 0.002 | 0.005 | 0.01 | NULL | 0.036 | 0.0044 | 0.0022 | 0.0023 | 0 | NULL | NULL | NULL | 0 | 0 | 10 | 0 | 0 | 32 | 0 | 0 | 0 | 200 | 0 | 0 | 60 | 0 | 1280 | 88 | 20
7A06802 | 低合金 | HRB400B | 1657 | 0.00069 | 0.0008 | 0.00032 | 0.00012 | 0.003 | 77900 | 0.0022 | 0.0134 | 0.00031 | 0.0002 | 0.0035 | 0.456 | 0.0018 | 0.007 | 0.011 | NULL | 0.035 | 0.0051 | 0.0028 | 0.0023 | 0 | NULL | NULL | NULL | 0 | 0 | 11 | 0 | 0 | 33 | 25 | 0 | 0 | 200 | 0 | 0 | 75 | 0 | 1330 | 88 | 0
7A06801 | 低合金 | HRB400B | 1651 | 0.00078 | 0.0014 | 0.00036 | 0.00034 | 0.003 | 67050 | 0.0024 | 0.0139 | 0.00026 | 0.00017 | 0.0038 | 0.484 | 0.0019 | 0.005 | 0.011 | NULL | 0.034 | 0.0049 | 0.0027 | 0.0026 | 0 | NULL | NULL | NULL | 0 | 0 | 10 | 0 | 0 | 30 | 25 | 0 | 0 | 200 | 0 | 0 | 68 | 0 | 1310 | 88 | 0
7A06800 | 低合金 | HRB400B | 1624 | 0.00053 | 0.0009 | 0.00031 | 0.00018 | 0.003 | 74050 | 0.0023 | 0.013 | 0.00028 | 0.00018 | 0.0033 | 0.458 | 0.0017 | 0.005 | 0.011 | NULL | 0.033 | 0.0051 | 0.0029 | 0.0018 | 0 | NULL | NULL | NULL | 0 | 0 | 10 | 0 | 0 | 32 | 50 | 0 | 0 | 200 | 0 | 0 | 102 | 0 | 1320 | 88 | 0
7A06799 | 低合金 | HRB400B | 1669 | 0.0014 | 0.001 | 0.00023 | 0.00026 | 0.003 | 73100 | 0.0023 | 0.0137 | 0.00026 | 0.00028 | 0.0037 | 0.471 | 0.0021 | 0.01 | 0.012 | 0 | 0.035 | 0.0068 | 0.0042 | 0.0016 | 0.001 | NULL | NULL | NULL | 0 | 0 | 10 | 0 | 0 | 32 | 0 | 0 | 0 | 300 | 0 | 0 | 34 | 1278 | 0 | 88 | 20
7A06798 | 低合金 | HRB400B | 1673 | 0.00063 | 0.0011 | 0.00024 | 0.00025 | 0.002 | 73850 | 0.0023 | 0.013 | 0.00029 | 0.00029 | 0.0034 | 0.458 | 0.0019 | 0.005 | 0.011 | 0 | 0.033 | 0.0053 | 0.0033 | 0 | 0.001 | NULL | NULL | NULL | 0 | 0 | 10 | 0 | 0 | 33 | 25 | 0 | 0 | 300 | 0 | 0 | 85 | 0 | 1200 | 88 | 0
7A06797 | 低合金 | HRB400B | 1682 | 0.00097 | 0.0007 | 0.00026 | 0.00017 | 0.002 | 75150 | 0.0023 | 0.0131 | 0.00027 | 0.00027 | 0.0034 | 0.46 | 0.0018 | 0.006 | 0.012 | 0 | 0.033 | 0.0062 | 0.0039 | 0.0017 | 0.001 | NULL | NULL | NULL | 0 | 0 | 11 | 0 | 0 | 33 | 0 | 0 | 0 | 300 | 0 | 0 | 51 | 0 | 1270 | 88 | 20
7A06796 | 低合金 | HRB400B | 1672 | 0.00071 | 0.0012 | 0.00021 | 0.00018 | 0.002 | 75900 | 0.0023 | 0.0131 | 0.00028 | 0.00022 | 0.0036 | 0.46 | 0.0017 | 0.007 | 0.011 | 0 | 0.034 | 0.0065 | 0.004 | 0.0005 | 0.001 | NULL | NULL | NULL | 0 | 0 | 12 | 0 | 0 | 33 | 25 | 0 | 0 | 300 | 0 | 0 | 85 | 1285 | 0 | 88 | 0
7A06795 | 低合金 | HRB400B | 1679 | 0.00061 | 0.0011 | 0.00033 | 0.00029 | 0.002 | 74000 | 0.0024 | 0.0133 | 0.00032 | 0.00029 | 0.0035 | 0.474 | 0.0023 | 0.009 | 0.009 | 0 | 0.034 | 0.0064 | 0.004 | 0.001 | 0.001 | NULL | NULL | NULL | 0 | 0 | 10 | 0 | 0 | 32 | 25 | 0 | 0 | 300 | 0 | 0 | 85 | 1215 | 0 | 88 | 0
7A06794 | 低合金 | HRB400B | 1682 | 0.00067 | 0.001 | 0.00038 | 0.00013 | 0.002 | 70450 | 0.0023 | 0.0129 | 0.00034 | 0.0002 | 0.0035 | 0.457 | 0.0019 | 0.009 | 0.009 | 0 | 0.034 | 0.0064 | 0.004 | 0.0002 | 0.001 | NULL | NULL | NULL | 0 | 0 | 10 | 0 | 0 | 30 | 25 | 0 | 0 | 300 | 0 | 0 | 51 | 1124 | 0 | 88 | 0
7A06793 | 低合金 | HRB400B | 1682 | 0.00082 | 0.0006 | 0.00031 | 0.00014 | 0.002 | 75500 | 0.0023 | 0.0131 | 0.00031 | 0.00023 | 0.0034 | 0.46 | 0.0018 | 0.007 | 0.01 | 0 | 0.034 | 0.0057 | 0.0036 | 0 | 0.001 | NULL | NULL | NULL | 0 | 0 | 10 | 0 | 0 | 30 | 0 | 0 | 0 | 300 | 0 | 0 | 68 | 0 | 1213 | 88 | 20
7A06792 | 低合金 | HRB400B | 1689 | 0.00092 | 0.0012 | 0.00028 | 0.00027 | 0.002 | 75500 | 0.0024 | 0.0134 | 0.00028 | 0.00028 | 0.0033 | 0.475 | 0.0017 | 0.006 | 0.012 | 0 | 0.035 | 0.0058 | 0.0036 | 0 | 0.001 | NULL | NULL | NULL | 0 | 0 | 11 | 0 | 0 | 32 | 0 | 0 | 0 | 300 | 0 | 0 | 51 | 0 | 1220 | 88 | 20
7A06791 | 低合金 | HRB400B | 1667 | 0.00069 | 0.001 | 0.00022 | 0.00016 | 0.002 | 77700 | 0.0023 | 0.0128 | 0.0003 | 0.00025 | 0.0033 | 0.454 | 0.0015 | 0.007 | 0.01 | 0 | 0.034 | 0.0051 | 0.0032 | 0 | 0.001 | NULL | NULL | NULL | 0 | 0 | 11 | 0 | 0 | 32 | 25 | 0 | 0 | 300 | 0 | 0 | 68 | 1230 | 0 | 88 | 0
7A06790 | 低合金 | HRB400B | 1656 | 0.0004 | 0.0008 | 0.00029 | 0.00011 | 0.002 | 73600 | 0.0024 | 0.013 | 0.0003 | 0.00018 | 0.0034 | 0.468 | 0.0014 | 0.006 | 0.011 | 0 | 0.034 | 0.0053 | 0.0033 | 0.0003 | 0.001 | NULL | NULL | NULL | 0 | 0 | 11 | 0 | 0 | 32 | 50 | 0 | 0 | 300 | 0 | 0 | 85 | 1226 | 0 | 88 | 0
7A06789 | 低合金 | HRB400B | 1647 | 0.00042 | 0.0008 | 0.00029 | 0.00016 | 0.003 | 74250 | 0.0023 | 0.0129 | 0.00032 | 0.00021 | 0.0035 | 0.457 | 0.0018 | 0.008 | 0.012 | 0 | 0.036 | 0.0056 | 0.0035 | 0.0015 | 0.001 | NULL | NULL | NULL | 0 | 0 | 11 | 0 | 0 | 32 | 25 | 0 | 0 | 300 | 0 | 0 | 68 | 1252 | 0 | 88 | 0
7A06788 | 低合金 | HRB400B | 1720 | 0.00035 | 0.0009 | 0.00025 | 0.00026 | 0.002 | 73200 | 0.0024 | 0.0133 | 0.00027 | 0.00025 | 0.0037 | 0.473 | 0.0015 | 0.009 | 0.011 | 0 | 0.036 | 0.0065 | 0.004 | 0.0011 | 0.001 | NULL | NULL | NULL | 0 | 0 | 32 | 0 | 0 | 0 | 50 | 0 | 0 | 0 | 0 | 0 | 102 | 1544 | 0 | 88 | 0
7A06787 | 低合金 | HRB400B | 1655 | 0.00061 | 0.0009 | 0.00028 | 0.00016 | 0.002 | 74700 | 0.0024 | 0.0134 | 0.00029 | 0.0002 | 0.0038 | 0.474 | 0.0016 | 0.006 | 0.011 | 0 | 0.032 | 0.0053 | 0.0033 | 0 | 0.001 | NULL | NULL | NULL | 0 | 0 | 9 | 0 | 0 | 29 | 25 | 0 | 0 | 200 | 0 | 0 | 68 | 0 | 1260 | 132 | 0
7A06786 | 低合金 | HRB400B | 1638 | 0.00101 | 0.0006 | 0.00044 | 0.00011 | 0.002 | 70800 | 0.0023 | 0.0131 | 0.00031 | 0.00015 | 0.0037 | 0.458 | 0.0014 | 0.001 | 0.011 | 0 | 0.032 | 0.0065 | 0.0041 | 0.0002 | 0.001 | NULL | NULL | NULL | 0 | 0 | 9 | 0 | 0 | 28 | 25 | 0 | 0 | 200 | 0 | 0 | 51 | 0 | 1320 | 132 | 0
7A06785 | 低合金 | HRB400B | 1678 | 0.00076 | 0.0009 | 0.00027 | 0.00015 | 0.003 | 68500 | 0.0023 | 0.0132 | 0.00032 | 0.00021 | 0.0039 | 0.46 | 0.0015 | 0 | 0.009 | 0 | 0.032 | 0.0052 | 0.0033 | 0 | 0.001 | NULL | NULL | NULL | 0 | 0 | 9 | 0 | 0 | 28 | 25 | 0 | 0 | 200 | 0 | 0 | 68 | 0 | 1200 | 132 | 0
7A06784 | 低合金 | HRB400B | 1664 | 0.00075 | 0.0011 | 0.00029 | 0.00022 | 0.003 | 72900 | 0.0022 | 0.0132 | 0.00026 | 0.00023 | 0.0038 | 0.451 | 0.0015 | 0 | 0.012 | 0 | 0.033 | 0.0054 | 0.0034 | 0 | 0.001 | NULL | NULL | NULL | 0 | 0 | 4 | 0 | 0 | 38 | 25 | 0 | 0 | 200 | 0 | 0 | 68 | 0 | 1290 | 132 | 0
7A06783 | 低合金 | HRB400B | 1687 | 0.00078 | 0.0013 | 0.00026 | 0.00033 | 0.003 | 74000 | 0.0022 | 0.0133 | 0.00025 | 0.0003 | 0.0037 | 0.453 | 0.002 | 0 | 0.012 | 0 | 0.035 | 0.0052 | 0.0032 | 0.0001 | 0.001 | NULL | NULL | NULL | 0 | 0 | 4 | 0 | 0 | 38 | 25 | 0 | 0 | 200 | 0 | 0 | 51 | 0 | 1290 | 132 | 0
7A06782 | 低合金 | HRB400B | 1671 | 0.00094 | 0.0012 | 0.00023 | 0.00028 | 0.003 | 72500 | 0.0024 | 0.0132 | 0.00025 | 0.00026 | 0.0038 | 0.471 | 0.0016 | 0 | 0.012 | 0 | 0.034 | 0.0063 | 0.0039 | 0 | 0.001 | NULL | NULL | NULL | 0 | 0 | 4 | 0 | 0 | 38 | 0 | 0 | 0 | 200 | 0 | 0 | 51 | 0 | 1270 | 132 | 20
7A06781 | 低合金 | HRB400B | 1667 | 0.00077 | 0.0012 | 0.00034 | 0.00032 | 0.005 | 72850 | 0.0024 | 0.0131 | 0.00034 | 0.00033 | 0.0038 | 0.47 | 0.002 | 0 | 0.01 | 0 | 0.035 | 0.0053 | 0.0033 | 0 | 0.001 | NULL | NULL | NULL | 0 | 0 | 4 | 0 | 0 | 39 | 25 | 0 | 0 | 200 | 0 | 0 | 68 | 0 | 1290 | 132 | 0
7A06780 | 低合金 | HRB400B | 1670 | 0.0008 | 0.0011 | 0.00023 | 0.00017 | 0.003 | 74200 | 0.0024 | 0.0134 | 0.00027 | 0.00023 | 0.0037 | 0.475 | 0.0017 | 0.002 | 0.01 | 0 | 0.034 | 0.006 | 0.0037 | 0 | 0.001 | NULL | NULL | NULL | 0 | 0 | 4 | 0 | 0 | 39 | 25 | 0 | 0 | 200 | 0 | 0 | 51 | 0 | 1300 | 132 | 0
7A06779 | 低合金 | HRB400B | 1679 | 0.00076 | 0.0013 | 0.00024 | 0.00021 | 0.003 | 73800 | 0.0022 | 0.0132 | 0.00024 | 0.00025 | 0.0035 | 0.451 | 0.0019 | 0 | 0.01 | 0 | 0.035 | 0.0057 | 0.0036 | 0 | 0.001 | NULL | NULL | NULL | 0 | 0 | 4 | 0 | 0 | 39 | 25 | 0 | 0 | 200 | 0 | 0 | 68 | 0 | 1280 | 132 | 0
7A06778 | 低合金 | HRB400B | 1654 | 0.0007 | 0.0007 | 0.0004 | 0.00012 | 0.003 | 75400 | 0.0023 | 0.0128 | 0.00033 | 0.00017 | 0.0035 | 0.453 | 0.0013 | 0.001 | 0.01 | 0 | 0.035 | 0.0079 | 0.005 | 0 | 0.001 | NULL | NULL | NULL | 0 | 0 | 32 | 0 | 0 | 0 | 50 | 0 | 0 | 200 | 0 | 0 | 68 | 0 | 1320 | 132 | 0
7A06777 | 低合金 | HRB400B | 1687 | 0.00076 | 0.0011 | 0.00021 | 0.00021 | 0.003 | 70300 | 0.0021 | 0.014 | 0.00024 | 0.00028 | 0.0045 | 0.455 | 0.0016 | 0 | 0.01 | 0 | 0.035 | 0.0059 | 0.0037 | 0.0003 | 0.001 | NULL | NULL | NULL | 0 | 0 | 31 | 0 | 0 | 0 | 25 | 0 | 0 | 200 | 0 | 0 | 68 | 0 | 1320 | 132 | 0
7A06776 | 低合金 | HRB400B | 1705 | 0.00076 | 0.0013 | 0.00017 | 0.00032 | 0.003 | 64200 | 0.0022 | 0.014 | 0.00022 | 0.00035 | 0.0044 | 0.465 | 0.0019 | 0 | 0.01 | 0 | 0.036 | 0.0073 | 0.0045 | 0.0004 | 0.001 | NULL | NULL | NULL | 0 | 0 | 33 | 0 | 0 | 0 | 25 | 0 | 0 | 200 | 0 | 0 | 68 | 0 | 1400 | 132 | 0
7A06775 | 低合金 | HRB400B | 1653 | 0.00078 | 0.001 | 0.0002 | 0.00021 | 0.003 | 71750 | 0.0023 | 0.0137 | 0.00021 | 0.00024 | 0.0041 | 0.47 | 0.0017 | 0.001 | 0.011 | 0 | 0.035 | 0.0069 | 0.0043 | 0.0011 | 0.001 | NULL | NULL | NULL | 0 | 0 | 32 | 0 | 0 | 0 | 25 | 0 | 0 | 200 | 0 | 0 | 68 | 0 | 1340 | 132 | 0
7A06774 | 低合金 | HRB400B | 1694 | 0.00038 | 0.0011 | 0.00017 | 0.00023 | 0.003 | 71450 | 0.0023 | 0.0137 | 0.00022 | 0.00033 | 0.0037 | 0.469 | 0.0013 | 0.002 | 0.01 | 0 | 0.037 | 0.0061 | 0.0038 | 0.0007 | 0.001 | NULL | NULL | NULL | 0 | 0 | 32 | 0 | 0 | 0 | 0 | 75 | 0 | 0 | 0 | 0 | 85 | 0 | 1620 | 132 | 0
7A06773 | 低合金 | HRB400B | 1639 | 0.00063 | 0.001 | 0.00022 | 0.00018 | 0.003 | 72050 | 0.0022 | 0.013 | 0.00024 | 0.00021 | 0.0038 | 0.448 | 0.0017 | 0.002 | 0.011 | 0 | 0.034 | 0.0055 | 0.0034 | 0.0012 | 0.001 | NULL | NULL | NULL | 0 | 0 | 4 | 0 | 0 | 39 | 25 | 0 | 0 | 200 | 0 | 0 | 75 | 0 | 1260 | 132 | 0
7A06772 | 低合金 | HRB400B | 1652 | 0.00063 | 0.0011 | 0.00024 | 0.00036 | 0.003 | 71500 | 0.0023 | 0.013 | 0.00029 | 0.00035 | 0.0037 | 0.459 | 0.002 | 0.002 | 0.011 | 0 | 0.035 | 0.066 | 0.0549 | 0.0022 | 0.002 | NULL | NULL | NULL | 0 | 0 | 4 | 0 | 0 | 39 | 50 | 0 | 0 | 200 | 0 | 0 | 75 | 0 | 1220 | 132 | 0
7A06771 | 低合金 | HRB400B | 1645 | 0.0006 | 0.0008 | 0.00027 | 0.00023 | 0.003 | 73400 | 0.0023 | 0.0136 | 0.00028 | 0.00023 | 0.0038 | 0.47 | 0.0023 | 0.006 | 0.012 | NULL | 0.032 | 0.004 | 0.0018 | 0.0037 | 0 | NULL | NULL | NULL | 0 | 0 | 4 | 0 | 0 | 40 | 50 | 0 | 0 | 200 | 0 | 0 | 75 | 0 | 1330 | 132 | 0
7A06770 | 低合金 | HRB400B | 1641 | 0.00051 | 0.0007 | 0.00025 | 0.00014 | 0.003 | 68100 | 0.0024 | 0.0128 | 0.00028 | 0.00017 | 0.0036 | 0.466 | 0.0017 | 0.005 | 0.011 | NULL | 0.033 | 0.0051 | 0.0028 | 0.0034 | 0 | NULL | NULL | NULL | 0 | 0 | 4 | 0 | 0 | 41 | 50 | 0 | 0 | 200 | 0 | 0 | 85 | 0 | 1330 | 132 | 0
7A06769 | 低合金 | HRB400B | 1682 | 0.00065 | 0.0011 | 0.00022 | 0.0003 | 0.003 | 74850 | 0.0022 | 0.013 | 0.00025 | 0.00031 | 0.0035 | 0.455 | 0.0028 | 0.02 | 0.015 | NULL | 0.032 | 0.004 | 0.0018 | 0.0131 | 0 | NULL | NULL | NULL | 0 | 0 | 4 | 0 | 0 | 40 | 25 | 0 | 0 | 200 | 0 | 0 | 75 | 0 | 1310 | 132 | 0
7A06768 | 低合金 | HRB400B | 1658 | 0.0007 | 0.001 | 0.00025 | 0.00035 | 0.003 | 74550 | 0.0023 | 0.0134 | 0.00028 | 0.00031 | 0.0037 | 0.466 | 0.0021 | 0.004 | 0.01 | NULL | 0.032 | 0.005 | 0.0028 | 0.0032 | 0 | NULL | NULL | NULL | 0 | 0 | 4 | 0 | 0 | 41 | 25 | 0 | 0 | 200 | 0 | 0 | 68 | 0 | 1340 | 132 | 0
7A06767 | 低合金 | HRB400B | 1662 | 0 | 0 | 0 | 0 | 0.003 | 71000 | 0.0023 | 0.0128 | 0.00027 | 0.00019 | 0.0037 | 0.455 | 0.0017 | 0.005 | 0.01 | NULL | 0.033 | 0.0054 | 0.0032 | 0.003 | 0 | NULL | NULL | NULL | 0 | 0 | 4 | 0 | 0 | 39 | 25 | 0 | 0 | 0 | 0 | 0 | 68 | 0 | 1480 | 132 | 0
7A06766 | 低合金 | HRB400B | 1688 | 0.00075 | 0.0012 | 0.00024 | 0.00035 | 0 | 63500 | 0.0022 | 0.0133 | 0.00024 | 0.00035 | 0.0037 | 0.455 | 0.0024 | 0.005 | 0.011 | NULL | 0.031 | 0.0046 | 0.0024 | 0.0034 | 0 | NULL | NULL | NULL | 0 | 0 | 4 | 0 | 0 | 40 | 25 | 0 | 0 | 200 | 0 | 0 | 68 | 0 | 1300 | 132 | 0
7A06765 | 低合金 | HRB400B | 1666 | 0.0006 | 0.0009 | 0.00026 | 0.00018 | 0.003 | 73350 | 0.0023 | 0.0129 | 0.00026 | 0.00021 | 0.0037 | 0.457 | 0.0021 | 0.004 | 0.01 | NULL | 0.032 | 0.0044 | 0.0022 | 0.0026 | 0 | NULL | NULL | NULL | 0 | 0 | 4 | 0 | 0 | 40 | 25 | 0 | 0 | 200 | 0 | 0 | 95 | 0 | 1300 | 132 | 0
7A06764 | 低合金 | HRB400B | 0 | 0.00059 | 0.001 | 0.00017 | 0.00014 | 0.003 | 74800 | 0.0023 | 0.013 | 0.00023 | 0.00019 | 0.0037 | 0.458 | 0.002 | 0.004 | 0.01 | NULL | 0.031 | 0.0055 | 0.0033 | 0.003 | 0 | NULL | NULL | NULL | 0 | 0 | 4 | 0 | 0 | 40 | 50 | 0 | 0 | 200 | 0 | 0 | 0 | 0 | 1300 | 132 | 0
7A06763 | 低合金 | HRB400B | 1648 | 0.00053 | 0.0009 | 0.00023 | 0.00013 | 0.003 | 75800 | 0.0023 | 0.0131 | 0.00027 | 0.00019 | 0.0037 | 0.46 | 0.0018 | 0.004 | 0.01 | NULL | 0.032 | 0.0046 | 0.0024 | 0.0029 | 0 | NULL | NULL | NULL | 0 | 0 | 4 | 0 | 0 | 40 | 50 | 0 | 0 | 200 | 0 | 0 | 80 | 0 | 1300 | 132 | 0
7A06762 | 低合金 | HRB400B | 0 | 0.00046 | 0.0008 | 0.00023 | 0.00013 | 0.003 | 73500 | 0.0022 | 0.013 | 0.00027 | 0.00019 | 0.0037 | 0.448 | 0.0017 | 0.005 | 0.01 | NULL | 0.032 | 0.1533 | 0.1227 | 0.0038 | 0 | NULL | NULL | NULL | 0 | 0 | 4 | 0 | 0 | 40 | 50 | 0 | 0 | 200 | 0 | 0 | 90 | 0 | 1300 | 132 | 0
7A06761 | 低合金 | HRB400B | 1803 | 0.0004 | 0.0008 | 0.00025 | 0.00016 | 0.003 | 77200 | 0.0023 | 0.0129 | 0.0003 | 0.00022 | 0.0036 | 0.457 | 0.002 | 0.005 | 0.01 | NULL | 0.032 | 0.004 | 0.0018 | 0.0035 | 0 | NULL | NULL | NULL | 0 | 0 | 5 | 0 | 0 | 41 | 50 | 0 | 0 | 200 | 0 | 0 | 90 | 0 | 1300 | 132 | 0
7A06760 | 低合金 | HRB400B | 1802 | 0.00034 | 0.0008 | 0.00027 | 0.00022 | 0.003 | 71900 | 0.0023 | 0.0129 | 0.0003 | 0.00024 | 0.0037 | 0.457 | 0.0019 | 0.005 | 0.01 | NULL | 0.032 | 0.0053 | 0.003 | 0.0031 | 0 | NULL | NULL | NULL | 0 | 0 | 4 | 0 | 0 | 39 | 50 | 0 | 0 | 200 | 0 | 0 | 92 | 0 | 1300 | 132 | 0
7A06759 | 低合金 | HRB400B | 1645 | 0.0004 | 0.0011 | 0.00033 | 0.00037 | 0.003 | 72200 | 0.0023 | 0.013 | 0.00029 | 0.00022 | 0.0035 | 0.458 | 0.0018 | 0.004 | 0.01 | NULL | 0.032 | 0.0038 | 0.0016 | 0.0027 | 0 | NULL | NULL | NULL | 0 | 0 | 4 | 0 | 0 | 39 | 50 | 0 | 0 | 200 | 0 | 0 | 93 | 0 | 1300 | 132 | 0
7A06758 | 低合金 | HRB400B | 1665 | 0.00077 | 0.0011 | 0.00029 | 0.00015 | 0.003 | 72050 | 0.0024 | 0.0129 | 0.00031 | 0.00022 | 0.0037 | 0.467 | 0.0019 | 0.005 | 0.011 | NULL | 0.032 | 0.0047 | 0.0024 | 0.0031 | 0 | NULL | NULL | NULL | 0 | 0 | 4 | 0 | 0 | 39 | 25 | 0 | 0 | 0 | 0 | 0 | 68 | 1460 | 0 | 88 | 0
7A06757 | 低合金 | HRB400B | 1655 | 0.00073 | 0.0012 | 0.00027 | 0.00024 | 0.003 | 75100 | 0.0023 | 0.013 | 0.00027 | 0.00023 | 0.0038 | 0.459 | 0.002 | 0.005 | 0.011 | NULL | 0.033 | 0.0054 | 0.0031 | 0.0028 | 0 | NULL | NULL | NULL | 0 | 0 | 5 | 0 | 0 | 40 | 25 | 0 | 0 | 0 | 0 | 0 | 68 | 1503 | 0 | 88 | 0
7A06756 | 低合金 | HRB400B | 1651 | 0.00063 | 0.0013 | 0.00026 | 0.00025 | 0.003 | 74350 | 0.0024 | 0.0139 | 0.00028 | 0.00028 | 0.004 | 0.484 | 0.0022 | 0.005 | 0.012 | NULL | 0.032 | 0.0085 | 0.0061 | 0.0025 | 0 | NULL | NULL | NULL | 0 | 0 | 32 | 0 | 0 | 0 | 0 | 50 | 0 | 0 | 0 | 0 | 68 | 1596 | 0 | 132 | 0
7A06755 | 低合金 | HRB400B | 1672 | 0.001 | 0.0014 | 0.00025 | 0.0002 | 0.003 | 74250 | 0.0024 | 0.0134 | 0.00028 | 0.00027 | 0.0039 | 0.475 | 0.0019 | 0.004 | 0.009 | NULL | 0.032 | 0.0081 | 0.0057 | 0.0025 | 0 | NULL | NULL | NULL | 0 | 0 | 31 | 0 | 0 | 0 | 0 | 25 | 0 | 0 | 0 | 0 | 34 | 1534 | 0 | 132 | 0
7A06754 | 低合金 | HRB400B | 1678 | 0.00086 | 0.0016 | 0.00027 | 0.00029 | 0.003 | 75800 | 0.0023 | 0.0128 | 0.00027 | 0.00028 | 0.0035 | 0.455 | 0.002 | 0.005 | 0.01 | NULL | 0.032 | 0.004 | 0.0018 | 0.0027 | 0 | NULL | NULL | NULL | 0 | 0 | 5 | 0 | 0 | 40 | 0 | 0 | 0 | 0 | 0 | 0 | 68 | 1538 | 0 | 88 | 20
7A06753 | 低合金 | HRB400B | 1679 | 0.00091 | 0.0012 | 0.00021 | 0.0003 | 0.003 | 78800 | 0.0024 | 0.0128 | 0.00026 | 0.00025 | 0.0035 | 0.465 | 0.0019 | 0.006 | 0.01 | NULL | 0.032 | 0.0081 | 0.0057 | 0.0022 | 0 | NULL | NULL | NULL | 0 | 0 | 5 | 0 | 0 | 42 | 0 | 0 | 0 | 0 | 0 | 0 | 51 | 1547 | 0 | 132 | 20
7A06752 | 低合金 | HRB400B | 1673 | 0.00083 | 0.0012 | 0.0003 | 0.00026 | 0.003 | 68150 | 0.0024 | 0.0129 | 0.00029 | 0.00027 | 0.0037 | 0.467 | 0.0021 | 0.005 | 0.011 | NULL | 0.032 | 0.0051 | 0.0028 | 0.0026 | 0 | NULL | NULL | NULL | 0 | 0 | 4 | 0 | 0 | 36 | 0 | 0 | 0 | 0 | 0 | 0 | 51 | 0 | 1348 | 132 | 20
7A06751 | 低合金 | HRB400B | 1675 | 0.00065 | 0.0009 | 0.00024 | 0.00017 | 0.003 | 75300 | 0.0023 | 0.0137 | 0.00032 | 0.00021 | 0.0042 | 0.471 | 0.0022 | 0.007 | 0.01 | NULL | 0.033 | 0.0039 | 0.0017 | 0.0033 | 0 | NULL | NULL | NULL | 0 | 0 | 31 | 0 | 0 | 0 | 0 | 50 | 0 | 0 | 0 | 0 | 85 | 0 | 1539 | 132 | 0
7A06750 | 低合金 | HRB400B | 1691 | 0.00074 | 0.0012 | 0.00024 | 0.00024 | 0.003 | 74300 | 0.0022 | 0.0136 | 0.00034 | 0.00028 | 0.004 | 0.46 | 0.0025 | 0.007 | 0.009 | NULL | 0.032 | 0.005 | 0.0027 | 0.003 | 0 | NULL | NULL | NULL | 0 | 0 | 31 | 0 | 0 | 0 | 25 | 0 | 0 | 0 | 0 | 0 | 68 | 0 | 1470 | 88 | 0
7A06749 | 低合金 | HRB400B | 1661 | 0.00099 | 0.0011 | 0.0003 | 0.0002 | 0.002 | 76150 | 0.0024 | 0.013 | 0.00034 | 0.00024 | 0.0035 | 0.469 | 0.0023 | 0.008 | 0.011 | NULL | 0.032 | 0.0039 | 0.0017 | 0.0025 | 0 | NULL | NULL | NULL | 0 | 0 | 5 | 0 | 0 | 41 | 0 | 0 | 0 | 0 | 0 | 0 | 51 | 0 | 1531 | 88 | 20
7A06748 | 低合金 | HRB400B | 1678 | 0.00033 | 0.0008 | 0.00029 | 0.00017 | 0.002 | 73500 | 0.0024 | 0.0132 | 0.00029 | 0.00025 | 0.0033 | 0.473 | 0.0021 | 0.005 | 0.014 | NULL | 0.034 | 0.0048 | 0.0025 | 0.0035 | 0 | NULL | NULL | NULL | 0 | 0 | 5 | 0 | 0 | 40 | 25 | 0 | 0 | 0 | 0 | 0 | 68 | 0 | 1515 | 88 | 0
7A06747 | 低合金 | HRB400B | 1676 | 0.00039 | 0.0009 | 0.00026 | 0.00025 | 0.002 | 75200 | 0.0023 | 0.0135 | 0.00028 | 0.00031 | 0.0035 | 0.467 | 0.002 | 0.006 | 0.012 | NULL | 0.033 | 0.0046 | 0.0024 | 0.0031 | 0 | NULL | NULL | NULL | 0 | 0 | 5 | 0 | 0 | 40 | 50 | 0 | 0 | 0 | 0 | 0 | 85 | 0 | 1600 | 88 | 0
7A06746 | 低合金 | HRB400B | 1672 | 0.00033 | 0.0009 | 0.00024 | 0.0003 | 0.002 | 75950 | 0.0022 | 0.0134 | 0.00028 | 0.00031 | 0.0037 | 0.456 | 0.0023 | 0.006 | 0.013 | NULL | 0.033 | 0.0045 | 0.0023 | 0.0032 | 0 | NULL | NULL | NULL | 0 | 0 | 5 | 0 | 0 | 41 | 50 | 0 | 0 | 0 | 0 | 0 | 102 | 0 | 1539 | 88 | 0
7A06745 | 低合金 | HRB400B | 1715 | 0.00022 | 0.0007 | 0.00026 | 0.0003 | 0.003 | 70050 | 0.0022 | 0.0129 | 0.00029 | 0.00032 | 0.0036 | 0.447 | 0.002 | 0.005 | 0.014 | NULL | 0.033 | 0.0045 | 0.0022 | 0.0028 | 0 | NULL | NULL | NULL | 0 | 0 | 30 | 0 | 0 | 0 | 50 | 0 | 0 | 0 | 0 | 0 | 102 | 0 | 1441 | 88 | 0
7A06744 | 低合金 | HRB400B | 1629 | 0.00051 | 0.001 | 0.00028 | 0.00033 | 0.003 | 75600 | 0.0023 | 0.0132 | 0.00029 | 0.00026 | 0.0038 | 0.463 | 0.0021 | 0.006 | 0.014 | NULL | 0.034 | 0.0084 | 0.006 | 0.0029 | 0 | NULL | NULL | NULL | 0 | 0 | 6 | 0 | 0 | 40 | 50 | 0 | 0 | 0 | 0 | 0 | 102 | 0 | 3105 | 132 | 0
7A06743 | 低合金 | HRB400B | 1645 | 0.00047 | 0.001 | 0.00021 | 0.00022 | 0.002 | 73900 | 0.0023 | 0.013 | 0.00028 | 0.00025 | 0.0038 | 0.46 | 0.0023 | 0.006 | 0.013 | NULL | 0.034 | 0.0044 | 0.0022 | 0.003 | 0 | NULL | NULL | NULL | 0 | 0 | 5 | 0 | 0 | 40 | 50 | 0 | 0 | 0 | 0 | 0 | 80 | 0 | 1450 | 132 | 0
7A06742 | 低合金 | HRB400B | 1703 | 0.0004 | 0.0012 | 0.00021 | 0.00029 | 0.002 | 73800 | 0.0023 | 0.0128 | 0.00023 | 0.00029 | 0.0037 | 0.456 | 0.0021 | 0.006 | 0.012 | NULL | 0.035 | 0.0051 | 0.0028 | 0.0028 | 0 | NULL | NULL | NULL | 0 | 0 | 5 | 0 | 0 | 40 | 50 | 0 | 0 | 0 | 0 | 0 | 70 | 0 | 1500 | 132 | 0
7A06741 | 低合金 | HRB400B | 1674 | 0.00056 | 0.0012 | 0.00021 | 0.00023 | 0.003 | 66300 | 0.0023 | 0.0145 | 0.00023 | 0.00032 | 0.0039 | 0.486 | 0.0027 | 0.005 | 0.011 | NULL | 0.036 | 0.0052 | 0.0029 | 0.0033 | 0 | NULL | NULL | NULL | 0 | 0 | 5 | 0 | 0 | 40 | 50 | 0 | 0 | 0 | 0 | 0 | 58 | 0 | 1450 | 132 | 0
7A06740 | 低合金 | HRB400B | 1684 | 0.00041 | 0.001 | 0.00026 | 0.0003 | 0.003 | 72800 | 0.0023 | 0.0129 | 0.00028 | 0.00031 | 0.0036 | 0.458 | 0.0024 | 0.007 | 0.012 | NULL | 0.032 | 0.0052 | 0.0029 | 0.0026 | 0 | NULL | NULL | NULL | 0 | 0 | 5 | 0 | 0 | 40 | 50 | 0 | 0 | 0 | 0 | 0 | 78 | 0 | 1450 | 132 | 0
7A06739 | 低合金 | HRB400B | 1686 | 0.001 | 0.0012 | 0.00032 | 0.00014 | 0.002 | 70000 | 0.0023 | 0.013 | 0.0003 | 0.0003 | 0.0036 | 0.46 | 0.0025 | 0.005 | 0.013 | NULL | 0.033 | 0.0045 | 0.0023 | 0.0032 | 0 | NULL | NULL | NULL | 0 | 0 | 5 | 0 | 0 | 40 | 0 | 0 | 0 | 0 | 0 | 0 | 40 | 0 | 1450 | 132 | 20
7A06738 | 低合金 | HRB400B | 1667 | 0.00045 | 0.001 | 0.00034 | 0.00028 | 0.002 | 71200 | 0.0023 | 0.013 | 0.00032 | 0.00028 | 0.0037 | 0.46 | 0.0024 | 0.007 | 0.012 | NULL | 0.033 | 0.0052 | 0.0029 | 0.0027 | 0 | NULL | NULL | NULL | 0 | 0 | 5 | 0 | 0 | 40 | 50 | 0 | 0 | 0 | 0 | 0 | 78 | 0 | 1480 | 132 | 0
7A06737 | 低合金 | HRB400B | 1651 | 0.0005 | 0.001 | 0.00029 | 0.00033 | 0.002 | 66600 | 0.0024 | 0.0128 | 0.0003 | 0.00034 | 0.0036 | 0.467 | 0.0027 | 0.007 | 0.014 | NULL | 0.032 | 0.0045 | 0.0022 | 0.0031 | 0 | NULL | NULL | NULL | 0 | 0 | 5 | 0 | 0 | 40 | 50 | 0 | 0 | 0 | 0 | 0 | 78 | 0 | 1450 | 132 | 0
7A06736 | 低合金 | HRB400B | 1666 | 0.00085 | 0.0011 | 0.00024 | 0.00023 | 0.002 | 74200 | 0.0023 | 0.0134 | 0.00029 | 0.00031 | 0.0038 | 0.467 | 0.0028 | 0.007 | 0.015 | NULL | 0.032 | 0.0057 | 0.0034 | 0.0027 | 0 | NULL | NULL | NULL | 0 | 0 | 5 | 0 | 0 | 40 | 25 | 0 | 0 | 0 | 0 | 0 | 51 | 0 | 1570 | 132 | 0
7A06735 | 低合金 | HRB400B | 1609 | 0.00062 | 0.0009 | 0.00029 | 0.00022 | 0.003 | 73100 | 0.0022 | 0.0132 | 0.00029 | 0.00023 | 0.0037 | 0.454 | 0.0024 | 0.007 | 0.014 | NULL | 0.033 | 0.0044 | 0.0021 | 0.0032 | 0 | NULL | NULL | NULL | 0 | 0 | 5 | 0 | 0 | 40 | 50 | 0 | 0 | 0 | 0 | 0 | 85 | 0 | 1580 | 132 | 0
7A06734 | 低合金 | HRB400B | 1656 | 0.00071 | 0.0011 | 0.00017 | 0.00016 | 0.003 | 73900 | 0.0024 | 0.0135 | 0.0003 | 0.00031 | 0.0039 | 0.479 | 0.0027 | 0.007 | 0.016 | NULL | 0.033 | 0.004 | 0.0018 | 0.0033 | 0 | NULL | NULL | NULL | 0 | 0 | 5 | 0 | 0 | 40 | 25 | 0 | 0 | 0 | 0 | 0 | 68 | 0 | 1580 | 132 | 0
7A06733 | 低合金 | HRB400B | 1655 | 0.00065 | 0.0011 | 0.00028 | 0.00029 | 0.002 | 72650 | 0.0023 | 0.0132 | 0.00031 | 0.00025 | 0.0038 | 0.464 | 0.0026 | 0.006 | 0.015 | NULL | 0.033 | 0.0039 | 0.0017 | 0.0033 | 0 | NULL | NULL | NULL | 0 | 0 | 4 | 0 | 0 | 40 | 25 | 0 | 0 | 0 | 0 | 0 | 68 | 0 | 1540 | 132 | 0
7A06732 | 低合金 | HRB400B | 1666 | 0.00078 | 0.0011 | 0.0003 | 0.00031 | 0.002 | 64700 | 0.0024 | 0.013 | 0.00035 | 0.00036 | 0.0038 | 0.471 | 0.0034 | 0.009 | 0.013 | NULL | 0.032 | 0.0044 | 0.0021 | 0.0017 | 0 | NULL | NULL | NULL | 0 | 0 | 4 | 0 | 0 | 40 | 25 | 0 | 0 | 0 | 0 | 0 | 68 | 0 | 1460 | 132 | 0
7A06731 | 低合金 | HRB400B | 1665 | 0.00097 | 0.0016 | 0.00027 | 0.00014 | 0.003 | 74600 | 0.0024 | 0.0125 | 0.00038 | 0.00022 | 0.0037 | 0.461 | 0.0023 | 0.008 | 0.011 | NULL | 0.033 | 0.0044 | 0.0022 | 0.0025 | 0 | NULL | NULL | NULL | 0 | 0 | 5 | 0 | 0 | 39 | 25 | 0 | 0 | 0 | 0 | 0 | 51 | 0 | 1520 | 132 | 0
7A06730 | 低合金 | HRB400B | 1694 | 0 | 0 | 0 | 0 | 0.002 | 72600 | 0.0023 | 0.0132 | 0.00028 | 0.00028 | 0.0038 | 0.462 | 0.002 | 0.006 | 0.013 | NULL | 0.031 | 0.004 | 0.0018 | 0.0031 | 0 | NULL | NULL | NULL | 0 | 0 | 5 | 0 | 0 | 39 | 50 | 0 | 0 | 0 | 0 | 0 | 68 | 0 | 1540 | 0 | 0
7A06729 | 低合金 | HRB400B | 1691 | 0.00058 | 0.0011 | 0.00031 | 0.00023 | 0 | 71500 | 0.0023 | 0.0129 | 0.0003 | 0.00026 | 0.0036 | 0.457 | 0.0021 | 0.005 | 0.011 | NULL | 0.033 | 0.0045 | 0.0022 | 0.003 | 0 | NULL | NULL | NULL | 0 | 0 | 4 | 0 | 0 | 37 | 50 | 0 | 0 | 0 | 0 | 0 | 85 | 0 | 1420 | 132 | 0
7A06728 | 低合金 | HRB400B | 1725 | 0.00047 | 0.0011 | 0.00025 | 0.00026 | 0.004 | 79850 | 0.0024 | 0.013 | 0.00027 | 0.00042 | 0.0033 | 0.47 | 0.0027 | 0.006 | 0.012 | NULL | 0.032 | 0.0039 | 0.0017 | 0.0028 | 0 | NULL | NULL | NULL | 0 | 0 | 30 | 0 | 0 | 0 | 0 | 50 | 0 | 0 | 0 | 0 | 102 | 0 | 1520 | 132 | 0
7A06727 | 低合金 | HRB400D | 1703 | 0.00082 | 0.0013 | 0.00027 | 0.00031 | 0.002 | 67450 | 0.0022 | 0.0131 | 0.00029 | 0.00033 | 0.0037 | 0.452 | 0.0027 | 0.006 | 0.013 | NULL | 0.031 | 0.0062 | 0.0039 | 0.0029 | 0 | NULL | NULL | NULL | 0 | 0 | 7 | 0 | 0 | 28 | 25 | 0 | 0 | 0 | 0 | 0 | 51 | 0 | 1410 | 132 | 0
7A06726 | 低合金 | HRB400D | 1687 | 0.00066 | 0.0012 | 0.00025 | 0.00027 | 0.003 | 75150 | 0.0023 | 0.0132 | 0.00029 | 0.00029 | 0.0038 | 0.463 | 0.0027 | 0.006 | 0.014 | NULL | 0.03 | 0.0067 | 0.0044 | 0.0032 | 0 | NULL | NULL | NULL | 0 | 0 | 9 | 0 | 0 | 30 | 50 | 0 | 0 | 0 | 0 | 0 | 68 | 0 | 1520 | 132 | 0
7A06725 | 低合金 | HRB400D | 1665 | 0.00071 | 0.0008 | 0.0003 | 0.00018 | 0.002 | 76000 | 0.0024 | 0.0137 | 0.00027 | 0.00031 | 0.0039 | 0.482 | 0.0029 | 0.007 | 0.016 | NULL | 0.03 | 0.0059 | 0.0036 | 0.003 | 0 | NULL | NULL | NULL | 0 | 0 | 9 | 0 | 0 | 30 | 25 | 0 | 0 | 0 | 0 | 0 | 68 | 0 | 1580 | 132 | 0
7A06724 | 低合金 | HRB400D | 1639 | 0.00074 | 0.0011 | 0.00023 | 0.0002 | 0.002 | 73750 | 0.0023 | 0.0132 | 0.00027 | 0.00028 | 0.0038 | 0.465 | 0.0033 | 0.007 | 0.017 | NULL | 0.029 | 0.0046 | 0.0024 | 0.0033 | 0 | NULL | NULL | NULL | 0 | 0 | 9 | 0 | 0 | 28 | 25 | 0 | 0 | 0 | 0 | 0 | 68 | 0 | 1470 | 132 | 0
7A06723 | 低合金 | HRB400B | 1689 | 0.00073 | 0.0005 | 0.00025 | 0.00016 | 0.003 | 71300 | 0.0023 | 0.0133 | 0.00028 | 0.0002 | 0.0037 | 0.466 | 0.0023 | 0.01 | 0.019 | NULL | 0.034 | 0.0049 | 0.0027 | 0.0037 | 0 | NULL | NULL | NULL | 0 | 0 | 4 | 0 | 0 | 38 | 50 | 0 | 0 | 0 | 0 | 0 | 68 | 0 | 1480 | 132 | 0
7A06722 | 低合金 | HRB400B | 1653 | 0.00068 | 0.001 | 0.00026 | 0.00029 | 0.002 | 74450 | 0.0023 | 0.013 | 0.00028 | 0.00032 | 0.0037 | 0.462 | 0.0031 | 0.008 | 0.016 | NULL | 0.033 | 0.0046 | 0.0024 | 0.0035 | 0 | NULL | NULL | NULL | 0 | 0 | 4 | 0 | 0 | 39 | 50 | 0 | 0 | 0 | 0 | 0 | 68 | 0 | 1440 | 132 | 0
7A06721 | 低合金 | HRB400B | 1664 | 0.00072 | 0.0011 | 0.00027 | 0.00027 | 0.002 | 70500 | 0.0024 | 0.0128 | 0.0003 | 0.00028 | 0.0037 | 0.468 | 0.003 | 0.01 | 0.017 | NULL | 0.032 | 0.0052 | 0.0029 | 0.0036 | 0 | NULL | NULL | NULL | 0 | 0 | 4 | 0 | 0 | 38 | 50 | 0 | 0 | 0 | 0 | 0 | 68 | 0 | 1450 | 132 | 0
7A06720 | 低合金 | HRB400B | 1678 | 0.00068 | 0.0009 | 0.00029 | 0.00028 | 0.003 | 71550 | 0.0023 | 0.0129 | 0.00031 | 0.00031 | 0.0036 | 0.46 | 0.0033 | 0.01 | 0.014 | NULL | 0.033 | 0.005 | 0.0027 | 0.0034 | 0 | NULL | NULL | NULL | 0 | 0 | 4 | 0 | 0 | 38 | 50 | 0 | 0 | 0 | 0 | 0 | 68 | 0 | 1420 | 132 | 0
7A06719 | 低合金 | HRB400B | 1666 | 0.0007 | 0.001 | 0.00026 | 0.0002 | 0.002 | 72150 | 0.0024 | 0.0129 | 0.00029 | 0.00025 | 0.0036 | 0.471 | 0.003 | 0.008 | 0.017 | NULL | 0.032 | 0.0042 | 0.002 | 0.0042 | 0 | NULL | NULL | NULL | 0 | 0 | 4 | 0 | 0 | 38 | 25 | 0 | 0 | 0 | 0 | 0 | 68 | 0 | 1420 | 132 | 0
7A06718 | 低合金 | HRB400B | 0 | 0.00069 | 0.001 | 0.00021 | 0.00013 | 0.002 | 68800 | 0.0023 | 0.0129 | 0.00024 | 0.0002 | 0.0036 | 0.46 | 0.0029 | 0.008 | 0.02 | NULL | 0.034 | 0.0054 | 0.0031 | 0.0034 | 0 | NULL | NULL | NULL | 0 | 0 | 4 | 0 | 0 | 38 | 50 | 0 | 0 | 0 | 0 | 0 | 68 | 0 | 1400 | 132 | 0
7A06717 | 低合金 | HRB400B | 1682 | 0.00067 | 0.0011 | 0.00022 | 0.00017 | 0.002 | 72000 | 0.0024 | 0.0135 | 0.00026 | 0.00029 | 0.0034 | 0.48 | 0.003 | 0.009 | 0.019 | NULL | 0.032 | 0.0053 | 0.003 | 0.0039 | 0 | NULL | NULL | NULL | 0 | 0 | 4 | 0 | 0 | 38 | 25 | 0 | 0 | 0 | 0 | 0 | 68 | 0 | 1400 | 132 | 0
7A06716 | 低合金 | HRB400B | 1674 | 0.00076 | 0.0012 | 0.00024 | 0.00019 | 0.002 | 73200 | 0.0024 | 0.013 | 0.00026 | 0.00022 | 0.0037 | 0.471 | 0.0028 | 0.008 | 0.015 | NULL | 0.034 | 0.0045 | 0.0023 | 0.0035 | 0 | NULL | NULL | NULL | 0 | 0 | 5 | 0 | 0 | 39 | 25 | 0 | 0 | 0 | 0 | 0 | 68 | 0 | 1440 | 132 | 0
7A06715 | 低合金 | HRB400B | 1804 | 0.00066 | 0.001 | 0.00027 | 0.00014 | 0.002 | 73200 | 0.0024 | 0.0131 | 0.00029 | 0.00019 | 0.0037 | 0.472 | 0.0024 | 0.006 | 0.015 | NULL | 0.034 | 0.0047 | 0.0025 | 0.0034 | 0 | NULL | NULL | NULL | 0 | 0 | 5 | 0 | 0 | 40 | 25 | 0 | 0 | 0 | 0 | 0 | 68 | 0 | 1440 | 132 | 0
7A06714 | 低合金 | HRB400B | 1673 | 0.00059 | 0.001 | 0.00034 | 0.0002 | 0.002 | 71350 | 0.0023 | 0.0133 | 0.00033 | 0.00022 | 0.0038 | 0.465 | 0.0023 | 0.005 | 0.013 | NULL | 0.032 | 0.0048 | 0.0025 | 0.0031 | 0 | NULL | NULL | NULL | 0 | 0 | 4 | 0 | 0 | 39 | 50 | 0 | 0 | 0 | 0 | 0 | 95 | 0 | 1440 | 132 | 0
7A06713 | 低合金 | HRB400B | 1682 | 0.00042 | 0.0013 | 0.00032 | 0.00038 | 0.002 | 71800 | 0.0024 | 0.0143 | 0.00032 | 0.00033 | 0.004 | 0.491 | 0.0021 | 0.006 | 0.015 | NULL | 0.034 | 0.0054 | 0.0032 | 0.0029 | 0 | NULL | NULL | NULL | 0 | 0 | 4 | 0 | 0 | 39 | 50 | 0 | 0 | 0 | 0 | 0 | 92 | 0 | 1600 | 132 | 0
7A06712 | 低合金 | HRB400B | 0 | 0.00054 | 0.0009 | 0.00029 | 0.00017 | 0.003 | 69350 | 0.0022 | 0.013 | 0.00031 | 0.00025 | 0.0035 | 0.45 | 0.0019 | 0.006 | 0.013 | 0 | 0.036 | 0.006 | 0.0037 | 0.0043 | 0.002 | NULL | NULL | NULL | 0 | 0 | 31 | 0 | 0 | 0 | 50 | 0 | 0 | 0 | 0 | 0 | 80 | 0 | 1390 | 132 | 0
7A06711 | 低合金 | HRB400B | 1672 | 0.00072 | 0.0012 | 0.0003 | 0.00023 | 0.003 | 73550 | 0.0023 | 0.0129 | 0.00028 | 0.00027 | 0.0037 | 0.459 | 0.0023 | 0.009 | 0.013 | 0 | 0.035 | 0.0059 | 0.0037 | 0.0037 | 0.002 | NULL | NULL | NULL | 0 | 0 | 4 | 0 | 0 | 39 | 25 | 0 | 0 | 0 | 0 | 0 | 68 | 0 | 1430 | 132 | 0
7A06710 | 低合金 | Q345B | 1659 | 0 | 0 | 0 | 0 | 0.003 | 75800 | 0.0019 | 0.0137 | 0.00027 | 0.00031 | 0.0032 | 0.429 | 0.0019 | 0.005 | 0.012 | NULL | 0.027 | 0.0053 | 0.0033 | 0.003 | NULL | NULL | NULL | 0.0002 | 0 | 0 | 25 | 0 | 0 | 0 | 75 | 0 | 0 | 0 | 0 | 0 | 85 | 0 | 1570 | 0 | 0
7A06709 | 低合金 | Q345B | 1683 | 0.00071 | 0.001 | 0.00029 | 0.00022 | 0 | 73000 | 0.0018 | 0.0132 | 0.00023 | 0.00026 | 0.003 | 0.411 | 0.0021 | 0.007 | 0.015 | NULL | 0.026 | 0.0052 | 0.0032 | 0.003 | NULL | NULL | NULL | 0.0003 | 0 | 0 | 23 | 0 | 0 | 0 | 0 | 75 | 0 | 0 | 0 | 0 | 68 | 0 | 1470 | 0 | 0
7A06708 | 低合金 | HRB400B | 1657 | 0.00048 | 0.0011 | 0.00026 | 0.00033 | 0.003 | 72650 | 0.0024 | 0.0142 | 0.00029 | 0.00034 | 0.0041 | 0.49 | 0.0025 | 0.006 | 0.013 | NULL | 0.033 | 0.0047 | 0.0025 | 0.004 | 0 | NULL | NULL | NULL | 0 | 0 | 4 | 0 | 0 | 40 | 50 | 0 | 0 | 200 | 0 | 0 | 85 | 0 | 1300 | 132 | 0
7A06707 | 低合金 | HRB400B | 1679 | 0.00041 | 0.0012 | 0.00022 | 0.00033 | 0.003 | 73750 | 0.0024 | 0.0135 | 0.00029 | 0.00041 | 0.0036 | 0.478 | 0.0023 | 0.006 | 0.013 | NULL | 0.031 | 0.0054 | 0.0031 | 0.0031 | 0 | NULL | NULL | NULL | 0 | 0 | 4 | 0 | 0 | 40 | 50 | 0 | 0 | 200 | 0 | 0 | 85 | 0 | 1300 | 132 | 0
7A06706 | 低合金 | HRB400B | 0 | 0.00073 | 0.0012 | 0.00028 | 0.00026 | 0.003 | 70950 | 0.0022 | 0.0142 | 0.00028 | 0.00031 | 0.0037 | 0.471 | 0.0026 | 0.005 | 0.013 | NULL | 0.034 | 0.0051 | 0.0029 | 0.0032 | 0 | NULL | NULL | NULL | 0 | 0 | 32 | 0 | 0 | 0 | 25 | 0 | 0 | 200 | 0 | 0 | 68 | 0 | 1300 | 132 | 0
7A06705 | 低合金 | HRB400B | 0 | 0.00072 | 0.0013 | 0.00025 | 0.00016 | 0.003 | 74300 | 0.0024 | 0.0136 | 0.00034 | 0.00023 | 0.0038 | 0.481 | 0.0028 | 0.007 | 0.014 | NULL | 0.032 | 0.0047 | 0.0025 | 0.0031 | 0 | NULL | NULL | NULL | 0 | 0 | 4 | 0 | 0 | 40 | 25 | 0 | 0 | 200 | 0 | 0 | 70 | 0 | 1300 | 132 | 0
7A06704 | 低合金 | Q345B | 0 | 0.00075 | 0.0013 | 0.00021 | 0.00019 | 0.003 | 72900 | 0.0017 | 0.0132 | 0.00027 | 0.00023 | 0.0032 | 0.402 | 0.0024 | 0.007 | 0.015 | NULL | 0.027 | 0.0051 | 0.0032 | 0.004 | NULL | NULL | NULL | 0.0004 | 0 | 0 | 23 | 0 | 0 | 0 | 0 | 75 | 0 | 0 | 0 | 0 | 60 | 0 | 1500 | 0 | 0
7A06703 | 低合金 | Q345B | 1677 | 0.0007 | 0.0013 | 0.00034 | 0.00026 | 0.002 | 75400 | 0.0017 | 0.0136 | 0.00028 | 0.00024 | 0.0032 | 0.41 | 0.0024 | 0.009 | 0.018 | NULL | 0.028 | 0.0056 | 0.0037 | 0.004 | NULL | NULL | NULL | 0.0005 | 0 | 0 | 24 | 0 | 0 | 0 | 0 | 75 | 0 | 0 | 0 | 0 | 68 | 0 | 1530 | 0 | 0
7A06702 | 低合金 | Q345B | 1710 | 0.00077 | 0.0012 | 0.00029 | 0.00032 | 0.003 | 76250 | 0.0018 | 0.0142 | 0.00028 | 0.00032 | 0.0035 | 0.43 | 0.0026 | 0.006 | 0.014 | NULL | 0.028 | 0.0045 | 0.0025 | 0.004 | NULL | NULL | NULL | 0.0003 | 0 | 0 | 23 | 0 | 0 | 0 | 0 | 75 | 0 | 0 | 0 | 0 | 68 | 0 | 1450 | 0 | 0
7A06701 | 低合金 | HRB400B | 1672 | 0.00051 | 0.0011 | 0.00027 | 0.00033 | 0.002 | 70000 | 0.0022 | 0.0134 | 0.00031 | 0.00027 | 0.0038 | 0.458 | 0.0026 | 0.006 | 0.016 | NULL | 0.035 | 0.0043 | 0.0021 | 0.004 | 0 | NULL | NULL | NULL | 0 | 0 | 4 | 0 | 0 | 40 | 25 | 0 | 0 | 0 | 0 | 0 | 75 | 0 | 1450 | 132 | 0
7A06700 | 低合金 | HRB400B | 1684 | 0.00065 | 0.0013 | 0.00027 | 0.00034 | 0.002 | 74600 | 0.0023 | 0.0138 | 0.00028 | 0.0004 | 0.0037 | 0.475 | 0.003 | 0.006 | 0.014 | NULL | 0.035 | 0.0088 | 0.0064 | 0.0041 | 0 | NULL | NULL | NULL | 0 | 0 | 5 | 0 | 0 | 40 | 25 | 0 | 0 | 0 | 0 | 0 | 68 | 0 | 1450 | 132 | 0
7A06699 | 低合金 | HRB400B | 1679 | 0.00084 | 0.0014 | 0.0002 | 0.00031 | 0.002 | 72600 | 0.0023 | 0.0141 | 0.00029 | 0.00033 | 0.004 | 0.48 | 0.0028 | 0.006 | 0.014 | NULL | 0.035 | 0.0046 | 0.0024 | 0.004 | 0 | NULL | NULL | NULL | 0 | 0 | 5 | 0 | 0 | 40 | 25 | 0 | 0 | 0 | 0 | 0 | 60 | 0 | 1500 | 132 | 0
7A06698 | 低合金 | HRB400B | 1686 | 0.00085 | 0.001 | 0.00025 | 0.00021 | 0.002 | 72250 | 0.0023 | 0.0132 | 0.00031 | 0.00036 | 0.0037 | 0.465 | 0.0032 | 0.006 | 0.014 | NULL | 0.034 | 0.0059 | 0.0036 | 0.0035 | 0 | NULL | NULL | NULL | 0 | 0 | 5 | 0 | 0 | 40 | 25 | 0 | 0 | 0 | 0 | 0 | 58 | 0 | 1500 | 132 | 0
7A06697 | 低合金 | Q345B | 1680 | 0.00065 | 0.0011 | 0.00032 | 0.00031 | 0.002 | 72200 | 0.0016 | 0.0138 | 0.00029 | 0.00037 | 0.003 | 0.403 | 0.0029 | 0.008 | 0.017 | NULL | 0.027 | 0.0044 | 0.0025 | 0.003 | NULL | NULL | NULL | 0.0003 | 0 | 0 | 23 | 0 | 0 | 0 | 0 | 50 | 0 | 0 | 0 | 0 | 51 | 0 | 1450 | 0 | 0
7A06696 | 低合金 | Q345B | 1680 | 0.0007 | 0.0012 | 0.00028 | 0.00017 | 0.002 | 72200 | 0.0016 | 0.0136 | 0.00028 | 0.00028 | 0.0033 | 0.4 | 0.0028 | 0.007 | 0.015 | NULL | 0.026 | 0.0056 | 0.0036 | 0.004 | NULL | NULL | NULL | 0.0002 | 0 | 0 | 21 | 0 | 0 | 0 | 0 | 50 | 0 | 0 | 0 | 0 | 51 | 0 | 1450 | 0 | 0
7A06695 | 低合金 | HRB400B | 1673 | 0.00061 | 0.0012 | 0.00032 | 0.00028 | 0.002 | 73050 | 0.0022 | 0.0134 | 0.00033 | 0.0003 | 0.0038 | 0.458 | 0.003 | 0.006 | 0.015 | NULL | 0.034 | 0.004 | 0.0018 | 0.0037 | 0 | NULL | NULL | NULL | 0 | 0 | 5 | 0 | 0 | 40 | 25 | 0 | 0 | 0 | 0 | 0 | 68 | 0 | 1450 | 132 | 0
7A06694 | 低合金 | HRB400B | 1672 | 0.00067 | 0.0011 | 0.00032 | 0.00028 | 0.002 | 75850 | 0.0024 | 0.0131 | 0.00031 | 0.00025 | 0.0035 | 0.471 | 0.0021 | 0.005 | 0.014 | NULL | 0.033 | 0.0038 | 0.0016 | 0.0035 | 0 | NULL | NULL | NULL | 0 | 0 | 5 | 0 | 0 | 40 | 25 | 0 | 0 | 0 | 0 | 0 | 68 | 0 | 1540 | 132 | 0
7A06693 | 低合金 | HRB400B | 1666 | 0.00035 | 0.0009 | 0.00032 | 0.0002 | 0.003 | 74300 | 0.0024 | 0.013 | 0.00031 | 0.00025 | 0.0036 | 0.471 | 0.0026 | 0.007 | 0.017 | NULL | 0.033 | 0.0038 | 0.0016 | 0.0037 | 0 | NULL | NULL | NULL | 0 | 0 | 5 | 0 | 0 | 40 | 50 | 0 | 0 | 0 | 0 | 0 | 85 | 0 | 1520 | 132 | 0
7A06692 | 低合金 | HRB400B | 1639 | 0.00037 | 0.001 | 0.00029 | 0.00024 | 0.002 | 71850 | 0.0023 | 0.0131 | 0.00032 | 0.00028 | 0.0036 | 0.463 | 0.0028 | 0.007 | 0.015 | NULL | 0.033 | 0.0038 | 0.0016 | 0.0037 | 0 | NULL | NULL | NULL | 0 | 0 | 4 | 0 | 0 | 40 | 50 | 0 | 0 | 0 | 0 | 0 | 82 | 0 | 1480 | 132 | 0
7A06691 | 低合金 | Q345B | 1656 | 0.00071 | 0.0011 | 0.00033 | 0.00019 | 0.002 | 72100 | 0.0017 | 0.0129 | 0.00028 | 0.00021 | 0.0031 | 0.397 | 0.002 | 0.008 | 0.017 | NULL | 0.026 | 0.0051 | 0.0032 | 0.004 | NULL | NULL | NULL | 0.0003 | 0 | 0 | 23 | 0 | 0 | 0 | 0 | 125 | 0 | 0 | 0 | 0 | 85 | 0 | 1530 | 0 | 0
7A06690 | 低合金 | Q345B | 1802 | 0.00066 | 0.0009 | 0.00027 | 0.00021 | 0.002 | 71600 | 0.0018 | 0.0137 | 0.00027 | 0.00022 | 0.0035 | 0.42 | 0.0021 | 0.008 | 0.017 | NULL | 0.027 | 0.0062 | 0.0043 | 0.003 | NULL | NULL | NULL | 0.0003 | 0 | 0 | 23 | 0 | 0 | 0 | 0 | 125 | 0 | 0 | 0 | 0 | 85 | 0 | 1520 | 0 | 0
7A06689 | 低合金 | Q345B | 0 | 0.00016 | 0.0007 | 0.00024 | 0.0002 | 0.002 | 74000 | 0.0017 | 0.0131 | 0.00025 | 0.00026 | 0.0033 | 0.4 | 0.0019 | 0.007 | 0.014 | NULL | 0.027 | 0.0041 | 0.0021 | 0.004 | NULL | NULL | NULL | 0.0002 | 0 | 0 | 24 | 0 | 0 | 0 | 0 | 125 | 0 | 0 | 0 | 0 | 85 | 0 | 1550 | 0 | 0
7A06688 | 低合金 | HRB400B | 0 | 0 | 0 | 0 | 0 | 0.002 | 70500 | 0.0024 | 0.0133 | 0.0003 | 0.00018 | 0.0037 | 0.475 | 0.0021 | 0.006 | 0.018 | NULL | 0.034 | 0.0044 | 0.0022 | 0.0036 | 0 | NULL | NULL | NULL | 0 | 0 | 30 | 0 | 0 | 0 | 50 | 0 | 0 | 0 | 0 | 0 | 80 | 0 | 1530 | 132 | 0
7A06687 | 低合金 | HRB400B | 1672 | 0.00067 | 0.0011 | 0.00031 | 0.00026 | 0 | 72400 | 0.0024 | 0.0128 | 0.00034 | 0.00031 | 0.0035 | 0.47 | 0.0034 | 0.007 | 0.016 | NULL | 0.035 | 0.0037 | 0.0015 | 0.0031 | 0 | NULL | NULL | NULL | 0 | 0 | 4 | 0 | 0 | 38 | 50 | 0 | 0 | 200 | 0 | 0 | 68 | 0 | 1200 | 132 | 0
7A06686 | 低合金 | HRB400B | 1645 | 0.00069 | 0.0009 | 0.00039 | 0.00023 | 0.002 | 75050 | 0.0024 | 0.0128 | 0.00036 | 0.00026 | 0.0037 | 0.469 | 0.0034 | 0.01 | 0.015 | NULL | 0.032 | 0.0049 | 0.0027 | 0.0033 | 0 | NULL | NULL | NULL | 0 | 0 | 5 | 0 | 0 | 40 | 50 | 0 | 0 | 200 | 0 | 0 | 68 | 0 | 1240 | 132 | 0
7A06685 | 低合金 | HRB400B | 1663 | 0.0007 | 0.0008 | 0.00035 | 0.0002 | 0.002 | 73200 | 0.0023 | 0.0131 | 0.00035 | 0.00024 | 0.0037 | 0.463 | 0.0029 | 0.006 | 0.014 | NULL | 0.036 | 0.0037 | 0.0015 | 0.0041 | 0 | NULL | NULL | NULL | 0 | 0 | 5 | 0 | 0 | 39 | 25 | 0 | 0 | 200 | 0 | 0 | 68 | 0 | 1240 | 132 | 0
7A06684 | 低合金 | HRB400B | 1674 | 0.00079 | 0.0008 | 0.00038 | 0.00018 | 0.002 | 74800 | 0.0023 | 0.0129 | 0.00031 | 0.00022 | 0.0035 | 0.46 | 0.0031 | 0.011 | 0.014 | NULL | 0.034 | 0.1758 | 0.1405 | 0.004 | 0 | NULL | NULL | NULL | 0 | 0 | 11 | 0 | 0 | 32 | 25 | 0 | 0 | 200 | 0 | 0 | 64 | 0 | 1240 | 132 | 0
7A06683 | 低合金 | HRB400B | 1692 | 0.00047 | 0.0008 | 0.00029 | 0.00019 | 0.003 | 73700 | 0.0023 | 0.0134 | 0.00032 | 0.00027 | 0.0035 | 0.468 | 0.0026 | 0.011 | 0.015 | NULL | 0.036 | 0.0039 | 0.0017 | 0.0033 | 0 | NULL | NULL | NULL | 0 | 0 | 32 | 0 | 0 | 0 | 75 | 0 | 0 | 0 | 0 | 0 | 85 | 0 | 1570 | 132 | 0
7A06682 | 低合金 | HRB400D | 1683 | #VALUE! | #VALUE! | #VALUE! | #VALUE! | 0.002 | 74650 | 0.0023 | 0.0137 | 0.00031 | 0.0002 | 0.0039 | 0.472 | 0.0026 | 0.007 | 0.015 | NULL | 0.032 | 0.0089 | 0.0065 | 0.0037 | 0 | NULL | NULL | NULL | 0 | 0 | 30 | 0 | 0 | 0 | 0 | 50 | 0 | 200 | 0 | 0 | 85 | 0 | 1420 | 132 | 0
7A06681 | 低合金 | HRB400D | 1662 | 0.00068 | 0.0008 | 0.00029 | 0.00013 | #VALUE! | 69000 | 0.0022 | 0.0145 | 0.00034 | 0.00018 | 0.0042 | 0.477 | 0.0027 | 0.006 | 0.016 | NULL | 0.034 | 0.0058 | 0.0035 | 0.0049 | 0 | NULL | NULL | NULL | 0 | 0 | 30 | 0 | 0 | 0 | 0 | 50 | 0 | 200 | 0 | 0 | 68 | 0 | 1420 | 132 | 0
7A06680 | 低合金 | HRB400D | 1668 | 0.00066 | 0.0009 | 0.00029 | 0.00015 | 0.002 | 74500 | 0.0023 | 0.0141 | 0.00033 | 0.00022 | 0.0039 | 0.48 | 0.003 | 0.008 | 0.017 | NULL | 0.033 | 0.0039 | 0.0017 | 0.0039 | 0 | NULL | NULL | NULL | 0 | 0 | 30 | 0 | 0 | 0 | 0 | 50 | 0 | 200 | 0 | 0 | 68 | 0 | 1420 | 132 | 0
7A06679 | 低合金 | HRB400D | 1664 | 0.00077 | 0.0008 | 0.00028 | 0.00014 | 0.002 | 69350 | 0.0025 | 0.0146 | 0.00031 | 0.0002 | 0.0043 | 0.51 | 0.0034 | 0.011 | 0.016 | NULL | 0.035 | 0.004 | 0.0018 | 0.0035 | 0 | NULL | NULL | NULL | 0 | 0 | 30 | 0 | 0 | 0 | 0 | 25 | 0 | 200 | 0 | 0 | 58 | 0 | 1320 | 132 | 0
7A06678 | 低合金 | HRB400D | 1664 | 0.00067 | 0.0008 | 0.00025 | 0.00016 | 0.002 | 73800 | 0.0024 | 0.0133 | 0.00028 | 0.00023 | 0.0036 | 0.476 | 0.0028 | 0.008 | 0.015 | NULL | 0.031 | 0.0054 | 0.0031 | 0.0034 | 0 | NULL | NULL | NULL | 0 | 0 | 9 | 0 | 0 | 30 | 0 | 50 | 0 | 200 | 0 | 0 | 85 | 0 | 1280 | 132 | 0
7A06677 | 低合金 | HRB400D | 1658 | 0.00088 | 0.0009 | 0.00028 | 0.00014 | 0.002 | 72550 | 0.0024 | 0.0133 | 0.00026 | 0.00017 | 0.0039 | 0.475 | 0.0028 | 0.007 | 0.016 | NULL | 0.03 | 0.006 | 0.0037 | 0.0035 | 0 | NULL | NULL | NULL | 0 | 0 | 9 | 0 | 0 | 30 | 25 | 0 | 0 | 200 | 0 | 0 | 54 | 0 | 1300 | 132 | 0
7A06676 | 低合金 | HRB400D | 1799 | 0.00067 | 0.0012 | 0.00029 | 0.00027 | 0.003 | 75250 | 0.0024 | 0.0131 | 0.00032 | 0.00029 | 0.0038 | 0.471 | 0.0027 | 0.006 | 0.013 | NULL | 0.03 | 0.006 | 0.0037 | 0.0034 | 0 | NULL | NULL | NULL | 0 | 0 | 8 | 0 | 0 | 30 | 50 | 0 | 0 | 200 | 0 | 0 | 68 | 0 | 1320 | 132 | 0
7A06675 | 低合金 | HRB400D | 1654 | 0.00067 | 0.001 | 0.00023 | 0.00023 | 0.003 | 77600 | 0.0024 | 0.0136 | 0.00028 | 0.00025 | 0.0039 | 0.48 | 0.0024 | 0.007 | 0.013 | NULL | 0.033 | 0.0048 | 0.0026 | 0.0032 | 0 | NULL | NULL | NULL | 0 | 0 | 10 | 0 | 0 | 32 | 25 | 0 | 0 | 200 | 0 | 0 | 68 | 0 | 1400 | 132 | 0
7A06674 | 低合金 | HRB400D | 1660 | 0.0005 | 0.0014 | 0.00029 | 0.00036 | 0.002 | 69050 | 0.0025 | 0.0141 | 0.00028 | 0.00036 | 0.0039 | 0.499 | 0.0026 | 0.006 | 0.013 | NULL | 0.033 | 0.0043 | 0.002 | 0.0035 | 0 | NULL | NULL | NULL | 0 | 0 | 9 | 0 | 0 | 28 | 50 | 0 | 0 | 200 | 0 | 0 | 95 | 0 | 1310 | 88 | 0
7A06673 | 低合金 | HRB400D | 1641 | 0.00069 | 0.0013 | 0.00027 | 0.00028 | 0.002 | 73450 | 0.0024 | 0.0138 | 0.00032 | 0.00035 | 0.0039 | 0.484 | 0.0027 | 0.004 | 0.014 | 0 | 0.032 | 0.1676 | 0.1335 | 0.0022 | 0.002 | NULL | NULL | NULL | 0 | 0 | 9 | 0 | 0 | 29 | 50 | 0 | 0 | 200 | 0 | 0 | 68 | 0 | 1340 | 132 | 0
7A06672 | 低合金 | HRB400D | 1686 | 0.0005 | 0.0011 | 0.00027 | 0.00027 | 0.002 | 74050 | 0.0023 | 0.0128 | 0.00029 | 0.00029 | 0.0036 | 0.456 | 0.0025 | 0.005 | 0.016 | 0 | 0.031 | 0.007 | 0.0044 | 0.002 | 0.002 | NULL | NULL | NULL | 0 | 0 | 9 | 0 | 0 | 28 | 50 | 0 | 0 | 200 | 0 | 0 | 85 | 0 | 1260 | 132 | 0
7A06671 | 低合金 | HRB400D | 1659 | 0 | 0 | 0 | 0 | 0.002 | 62800 | 0.0024 | 0.0136 | 0.00031 | 0.00034 | 0.0038 | 0.481 | 0.0028 | 0.007 | 0.015 | 0 | 0.033 | 0.0063 | 0.0039 | 0.003 | 0.002 | NULL | NULL | NULL | 0 | 0 | 9 | 0 | 0 | 28 | 50 | 0 | 0 | 200 | 0 | 0 | 80 | 0 | 1330 | 132 | 0
7A06670 | 低合金 | HRB400D | 0 | 0.00071 | 0.0008 | 0.00032 | 0.00027 | 0 | 74550 | 0.0022 | 0.0131 | 0.0003 | 0.00028 | 0.0037 | 0.452 | 0.0027 | 0.006 | 0.015 | 0 | 0.032 | 0.0063 | 0.0039 | 0.0035 | 0.002 | NULL | NULL | NULL | 0 | 0 | 9 | 0 | 0 | 28 | 25 | 0 | 0 | 200 | 0 | 0 | 68 | 0 | 1300 | 132 | 0
7A06669 | 低合金 | HRB400D | 1640 | 0.00064 | 0.0011 | 0.00038 | 0.0002 | 0.002 | 69200 | 0.0023 | 0.0137 | 0.00036 | 0.00026 | 0.0038 | 0.473 | 0.0028 | 0.007 | 0.018 | 0 | 0.033 | 0.0066 | 0.0041 | 0.0043 | 0.003 | NULL | NULL | NULL | 0 | 0 | 9 | 0 | 0 | 28 | 25 | 0 | 0 | 200 | 0 | 0 | 80 | 0 | 1300 | 132 | 0
7A06668 | 低合金 | HRB400D | 1651 | 0.0006 | 0.0011 | 0.00032 | 0.00017 | 0.002 | 69950 | 0.0024 | 0.0132 | 0.00034 | 0.00022 | 0.0037 | 0.474 | 0.0026 | 0.003 | 0.017 | 0 | 0.032 | 0.0108 | 0.0068 | 0.0038 | 0.002 | NULL | NULL | NULL | 0 | 0 | 9 | 0 | 0 | 28 | 25 | 0 | 0 | 200 | 0 | 0 | 80 | 0 | 1280 | 132 | 0
7A06667 | 低合金 | HRB400D | 1641 | 0.00069 | 0.0016 | 0.00033 | 0.0003 | 0.002 | 73200 | 0.0024 | 0.0138 | 0.00033 | 0.00033 | 0.0038 | 0.484 | 0.0029 | 0.007 | 0.015 | 0 | 0.031 | 0.0063 | 0.004 | 0.0029 | 0.002 | NULL | NULL | NULL | 0 | 0 | 9 | 0 | 0 | 28 | 25 | 0 | 0 | 200 | 0 | 0 | 80 | 0 | 1320 | 132 | 0
7A06666 | 低合金 | HRB400D | 1656 | 0.00056 | 0.0012 | 0.00026 | 0.00014 | 0.003 | 71550 | 0.0023 | 0.0137 | 0.00028 | 0.00021 | 0.0039 | 0.472 | 0.0026 | 0.007 | 0.016 | 0 | 0.032 | 0.2433 | 0.1909 | 0.0028 | 0.002 | NULL | NULL | NULL | 0 | 0 | 9 | 0 | 0 | 28 | 50 | 0 | 0 | 200 | 0 | 0 | 95 | 0 | 1310 | 132 | 0
7A06665 | 低合金 | HRB400D | 1638 | 0.00045 | 0.0013 | 0.00038 | 0.00048 | 0.003 | 70800 | 0.0023 | 0.0139 | 0.00034 | 0.00033 | 0.0037 | 0.474 | 0.0022 | 0.006 | 0.017 | 0 | 0.032 | 0.0062 | 0.0038 | 0.0021 | 0.001 | NULL | NULL | NULL | 0 | 0 | 9 | 0 | 0 | 28 | 50 | 0 | 0 | 200 | 0 | 0 | 95 | 0 | 1300 | 132 | 0
7A06664 | 低合金 | HRB400D | 1693 | 0.00072 | 0.0011 | 0.00032 | 0.00028 | 0.003 | 70900 | 0.0024 | 0.014 | 0.00033 | 0.00032 | 0.0039 | 0.487 | 0.0024 | 0.006 | 0.014 | 0 | 0.033 | 0.0069 | 0.0043 | 0.0034 | 0.002 | NULL | NULL | NULL | 0 | 0 | 9 | 0 | 0 | 28 | 25 | 0 | 0 | 200 | 0 | 0 | 80 | 0 | 1320 | 132 | 0
7A06663 | 低合金 | HRB400D | 1679 | 0.00053 | 0.001 | 0.0003 | 0.00022 | 0.002 | 73300 | 0.0023 | 0.0132 | 0.00036 | 0.00025 | 0.0038 | 0.464 | 0.0025 | 0.006 | 0.014 | 0 | 0.033 | 0.0069 | 0.0043 | 0.0054 | 0.002 | NULL | NULL | NULL | 0 | 0 | 9 | 0 | 0 | 28 | 50 | 0 | 0 | 200 | 0 | 0 | 85 | 0 | 1330 | 132 | 0
7A06662 | 低合金 | HRB400D | 1653 | 0.0007 | 0.0009 | 0.00038 | 0.00024 | 0.002 | 74550 | 0.0023 | 0.013 | 0.00037 | 0.00023 | 0.0033 | 0.458 | 0.0019 | 0.004 | 0.014 | 0 | 0.031 | 0.0062 | 0.0039 | 0.0014 | 0.001 | NULL | NULL | NULL | 0 | 0 | 9 | 0 | 0 | 28 | 50 | 0 | 0 | 200 | 0 | 0 | 75 | 0 | 1330 | 88 | 0
7A06661 | 低合金 | HRB400D | 1684 | 0.00072 | 0.0007 | 0.00026 | 0.00022 | 0.002 | 67050 | 0.0023 | 0.0133 | 0.00035 | 0.00024 | 0.0035 | 0.462 | 0.0016 | 0.004 | 0.01 | 0 | 0.032 | 0.0064 | 0.004 | 0.0011 | 0.001 | NULL | NULL | NULL | 0 | 0 | 8 | 0 | 0 | 27 | 25 | 0 | 0 | 0 | 0 | 0 | 68 | 0 | 1390 | 88 | 0
7A06660 | 低合金 | HRB400D | 1682 | 0.00066 | 0.0011 | 0.00024 | 0.00022 | 0.002 | 70850 | 0.0023 | 0.0132 | 0.00033 | 0.00022 | 0.0035 | 0.463 | 0.0023 | 0.004 | 0.017 | 0 | 0.034 | 0.0068 | 0.0042 | 0.0028 | 0.001 | NULL | NULL | NULL | 0 | 0 | 8 | 0 | 0 | 30 | 25 | 0 | 0 | 0 | 0 | 0 | 68 | 0 | 1505 | 88 | 0
7A06659 | 低合金 | HRB400D | 1691 | 0.00094 | 0.0013 | 0.00029 | 0.0002 | 0.002 | 71700 | 0.0023 | 0.0132 | 0.00035 | 0.00028 | 0.0034 | 0.463 | 0.0023 | 0.005 | 0.017 | 0 | 0.033 | 0.0062 | 0.0039 | 0.0012 | 0.001 | NULL | NULL | NULL | 0 | 0 | 9 | 0 | 0 | 30 | 0 | 0 | 0 | 0 | 0 | 0 | 51 | 0 | 1450 | 88 | 20
7A06658 | 低合金 | HRB400D | 1692 | 0.00063 | 0.0012 | 0.00035 | 0.00033 | 0.002 | 75400 | 0.0024 | 0.0132 | 0.00035 | 0.00033 | 0.0037 | 0.473 | 0.0027 | 0.005 | 0.018 | 0 | 0.03 | 0.0055 | 0.0034 | 0.0006 | 0.001 | NULL | NULL | NULL | 0 | 0 | 9 | 0 | 0 | 29 | 0 | 0 | 0 | 0 | 0 | 0 | 51 | 0 | 1503 | 88 | 20
7A06657 | 低合金 | HRB400D | 1666 | 0.00066 | 0.0013 | 0.00027 | 0.00026 | 0.002 | 72300 | 0.0024 | 0.0134 | 0.00035 | 0.00031 | 0.0037 | 0.477 | 0.0025 | 0.007 | 0.016 | 0 | 0.032 | 0.006 | 0.0038 | 0.003 | 0.001 | NULL | NULL | NULL | 0 | 0 | 9 | 0 | 0 | 29 | 25 | 0 | 0 | 0 | 0 | 0 | 85 | 0 | 1418 | 88 | 0
7A06656 | 低合金 | HRB400D | 1664 | 0.00069 | 0.0009 | 0.00034 | 0.00026 | 0.002 | 76300 | 0.0024 | 0.0131 | 0.00031 | 0.00028 | 0.0036 | 0.472 | 0.003 | 0.007 | 0.013 | 0 | 0.03 | 0.0054 | 0.0034 | 0.0019 | 0.001 | NULL | NULL | NULL | 0 | 0 | 9 | 0 | 0 | 29 | 25 | 0 | 0 | 0 | 0 | 0 | 85 | 0 | 1498 | 88 | 0
7A06655 | 低合金 | HRB400D | 1672 | 0.00061 | 0.0011 | 0.00034 | 0.00028 | 0.002 | 78150 | 0.0022 | 0.0137 | 0.0003 | 0.00028 | 0.0037 | 0.465 | 0.0035 | 0.009 | 0.019 | 0 | 0.034 | 0.0077 | 0.0048 | 0.0058 | 0.002 | NULL | NULL | NULL | 0 | 0 | 10 | 0 | 0 | 30 | 25 | 0 | 0 | 0 | 0 | 0 | 68 | 0 | 1580 | 88 | 0
7A06654 | 低合金 | HRB400D | 1657 | 0.00084 | 0.0011 | 0.00023 | 0.00022 | 0.002 | 78600 | 0.0023 | 0.0137 | 0.00033 | 0.00032 | 0.0037 | 0.474 | 0.0031 | 0.006 | 0.021 | 0 | 0.034 | 0.0069 | 0.0043 | 0.0027 | 0.001 | NULL | NULL | NULL | 0 | 0 | 10 | 0 | 0 | 30 | 0 | 0 | 0 | 0 | 0 | 0 | 51 | 0 | 1581 | 88 | 0
7A06653 | 低合金 | HRB400D | 1688 | 0.00074 | 0.0013 | 0.00029 | 0.00022 | 0.002 | 74600 | 0.0023 | 0.0132 | 0.00034 | 0.00027 | 0.0034 | 0.463 | 0.0024 | 0.005 | 0.017 | 0 | 0.033 | 0.0061 | 0.0038 | 0.0026 | 0.001 | NULL | NULL | NULL | 0 | 0 | 9 | 0 | 0 | 29 | 25 | 0 | 0 | 0 | 0 | 0 | 68 | 0 | 1568 | 88 | 0
7A06652 | 低合金 | HRB400D | 1672 | 0.00078 | 0.0013 | 0.00027 | 0.00028 | 0.002 | 72700 | 0.0023 | 0.0138 | 0.00037 | 0.00032 | 0.0038 | 0.474 | 0.0026 | 0.006 | 0.016 | 0 | 0.032 | 0.0061 | 0.0038 | 0.003 | 0.001 | NULL | NULL | NULL | 0 | 0 | 9 | 0 | 0 | 29 | 25 | 0 | 0 | 0 | 0 | 0 | 68 | 0 | 1513 | 88 | 0
7A06651 | 低合金 | HRB400D | 1693 | 0.00079 | 0.0009 | 0.00031 | 0.00026 | 0.003 | 76100 | 0.0022 | 0.0134 | 0.00037 | 0.00033 | 0.0036 | 0.459 | 0.0031 | 0.007 | 0.02 | 0 | 0.032 | 0.0063 | 0.0039 | 0.0036 | 0.001 | NULL | NULL | NULL | 0 | 0 | 9 | 0 | 0 | 29 | 25 | 0 | 0 | 0 | 0 | 0 | 68 | 0 | 1579 | 88 | 0
7A06650 | 低合金 | HRB400D | 1662 | 0.00068 | 0.0009 | 0.0004 | 0.00027 | 0.002 | 72200 | 0.0023 | 0.0139 | 0.00036 | 0.00034 | 0.0036 | 0.478 | 0.0033 | 0.007 | 0.022 | 0 | 0.032 | 0.1211 | 0.0977 | 0.0049 | 0.002 | NULL | NULL | NULL | 0 | 0 | 9 | 0 | 0 | 29 | 25 | 0 | 0 | 0 | 0 | 0 | 85 | 0 | 1550 | 88 | 0
7A06649 | 低合金 | HRB400D | 1696 | 0.00035 | 0.0008 | 0.00032 | 0.00027 | 0.002 | 73450 | 0.0024 | 0.0137 | 0.00033 | 0.0003 | 0.0035 | 0.483 | 0.0025 | 0.007 | 0.021 | 0 | 0.033 | 0.0408 | 0.035 | 0.0034 | 0.001 | NULL | NULL | NULL | 0 | 0 | 28 | 0 | 0 | 0 | 75 | 0 | 0 | 0 | 0 | 0 | 102 | 0 | 1560 | 132 | 0
7A06648 | 低合金 | HRB400B | 1660 | 0.00063 | 0.0009 | 0.00032 | 0.0003 | 0.002 | 75900 | 0.0023 | 0.0132 | 0.00033 | 0.00027 | 0.0035 | 0.465 | 0.0026 | 0.006 | 0.019 | 0 | 0.033 | 0.006 | 0.0038 | 0.0027 | 0.001 | NULL | NULL | NULL | 0 | 0 | 31 | 0 | 0 | 0 | 0 | 50 | 0 | 0 | 0 | 0 | 85 | 0 | 1550 | 132 | 0
7A06647 | 低合金 | HRB400B | 1658 | 0.00057 | 0.0008 | 0.00034 | 0.00018 | 0.002 | 74600 | 0.0023 | 0.0139 | 0.00033 | 0.00022 | 0.004 | 0.476 | 0.0024 | 0.006 | 0.02 | 0 | 0.034 | 0.0065 | 0.0041 | 0.0027 | 0.002 | NULL | NULL | NULL | 0 | 0 | 31 | 0 | 0 | 0 | 0 | 75 | 0 | 0 | 0 | 0 | 102 | 0 | 1584 | 88 | 0
7A06646 | 低合金 | HRB400B | 1655 | 0.00096 | 0.0009 | 0.00023 | 0.00014 | 0.002 | 73300 | 0.0024 | 0.0135 | 0.00036 | 0.00023 | 0.0042 | 0.48 | 0.003 | 0.006 | 0.021 | 0 | 0.035 | 0.0079 | 0.0056 | 0.0028 | 0.002 | NULL | NULL | NULL | 0 | 0 | 30 | 0 | 0 | 0 | 0 | 50 | 0 | 0 | 0 | 0 | 51 | 0 | 1450 | 132 | 0
7A06645 | 低合金 | HRB400B | 1675 | 0.00092 | 0.0011 | 0.00024 | 0.00022 | 0.002 | 71600 | 0.0024 | 0.0137 | 0.00034 | 0.00024 | 0.0042 | 0.483 | 0.0029 | 0.007 | 0.018 | 0 | 0.032 | 0.0068 | 0.0042 | 0.0023 | 0.002 | NULL | NULL | NULL | 0 | 0 | 30 | 0 | 0 | 0 | 0 | 50 | 0 | 0 | 0 | 0 | 51 | 0 | 1450 | 132 | 0
7A06644 | 低合金 | HRB400B | 1676 | 0.0004 | 0.0007 | 0.00038 | 0.00033 | 0.001 | 73500 | 0.0024 | 0.0129 | 0.00036 | 0.00036 | 0.0036 | 0.471 | 0.0031 | 0.009 | 0.019 | 0 | 0.035 | 0.0065 | 0.004 | 0.0027 | 0.001 | NULL | NULL | NULL | 0 | 0 | 0 | 0 | 0 | 48 | 50 | 0 | 0 | 0 | 0 | 0 | 85 | 0 | 1450 | 132 | 0
7A06643 | 低合金 | HRB400B | 1726 | 0.00028 | 0.0007 | 0.00034 | 0.00016 | 0.002 | 72500 | 0.0023 | 0.0132 | 0.00039 | 0.00025 | 0.0039 | 0.465 | 0.0026 | 0.008 | 0.019 | 0 | 0.036 | 0.0059 | 0.0037 | 0.0032 | 0.001 | NULL | NULL | NULL | 0 | 0 | 32 | 0 | 0 | 0 | 75 | 0 | 0 | 0 | 0 | 0 | 90 | 0 | 1500 | 132 | 0
7A06642 | 低合金 | HRB500D | 1656 | 0.00089 | 0.0009 | 0.00033 | 0.00014 | 0.002 | 70250 | 0.0022 | 0.0144 | 0.00035 | 0.0002 | 0.0048 | 0.485 | 0.0029 | 0.004 | 0.018 | NULL | 0.082 | 0.0063 | 0.0039 | 0.0042 | 0.0026 | NULL | NULL | 0.0005 | 0 | 0 | 76 | 0 | 0 | 0 | 0 | 25 | 0 | 0 | 0 | 120 | 85 | 0 | 1550 | 0 | 0
7A06641 | 低合金 | HRB500D | 1692 | 0.00069 | 0.0008 | 0.00024 | 0.00015 | 0.002 | 73800 | 0.0022 | 0.0147 | 0.0004 | 0.00025 | 0.0048 | 0.49 | 0.0027 | 0.006 | 0.016 | NULL | 0.085 | 0.0076 | 0.0048 | 0.0069 | 0.0024 | NULL | NULL | 0.0006 | 0 | 0 | 80 | 0 | 0 | 0 | 0 | 50 | 0 | 0 | 0 | 120 | 102 | 0 | 1600 | 0 | 0
7A06640 | 低合金 | HRB500D | 1651 | 0.00104 | 0.0009 | 0.00036 | 0.00014 | 0.002 | 69400 | 0.0022 | 0.0141 | 0.00033 | 0.00018 | 0.0046 | 0.48 | 0.0025 | 0.008 | 0.017 | NULL | 0.08 | 0.0072 | 0.0045 | 0.0054 | 0.0028 | NULL | NULL | 0.0005 | 0 | 0 | 73 | 0 | 0 | 0 | 0 | 25 | 0 | 0 | 0 | 120 | 70 | 0 | 1480 | 0 | 0
7A06639 | 低合金 | HRB500D | 1650 | 0.00078 | 0.0008 | 0.00031 | 0.00011 | 0.002 | 68200 | 0.0023 | 0.0144 | 0.0003 | 0.00018 | 0.0047 | 0.495 | 0.0024 | 0.005 | 0.017 | NULL | 0.086 | 0.0077 | 0.0048 | 0.0059 | 0.0024 | NULL | NULL | 0.0005 | 0 | 0 | 75 | 0 | 0 | 0 | 0 | 50 | 0 | 0 | 0 | 120 | 92 | 0 | 1520 | 0 | 0
7A06638 | 低合金 | HRB500D | 1659 | 0.00121 | 0.0011 | 0.00031 | 0.00021 | 0.002 | 243250 | 0.0022 | 0.0145 | 0.00031 | 0.00024 | 0.0046 | 0.488 | 0.0029 | 0.007 | 0.016 | NULL | 0.085 | 0.0072 | 0.0045 | 0.0048 | 0.0027 | NULL | NULL | 0.0005 | 0 | 120 | 77 | 0 | 0 | 0 | 0 | 25 | 0 | 0 | 0 | 0 | 58 | 0 | 1530 | 0 | 0
7A06637 | 低合金 | HRB500D | 1678 | 0.00124 | 0.0011 | 0.00035 | 0.00022 | 0.002 | 68800 | 0.0022 | 0.0146 | 0.00033 | 0.00025 | 0.0047 | 0.489 | 0.003 | 0.004 | 0.018 | NULL | 0.085 | 0.0071 | 0.0044 | 0.0055 | 0.003 | NULL | NULL | 0.0005 | 0 | 0 | 76 | 0 | 0 | 0 | 0 | 25 | 0 | 0 | 0 | 120 | 58 | 0 | 1510 | 0 | 0
7A06636 | 低合金 | HRB500D | 1800 | 0.00089 | 0.0011 | 0.00037 | 0.0002 | 0.002 | 72750 | 0.0022 | 0.0149 | 0.00034 | 0.00024 | 0.0048 | 0.493 | 0.0033 | 0.006 | 0.019 | NULL | 0.073 | 0.0066 | 0.0041 | 0.0055 | 0.0025 | NULL | NULL | 0.0005 | 0 | 0 | 69 | 0 | 0 | 0 | 0 | 25 | 0 | 0 | 0 | 130 | 85 | 0 | 1650 | 0 | 0
7A06635 | 低合金 | HRB500D | 1655 | 0.00066 | 0.0008 | 0.00031 | 0.00011 | 0.002 | 72900 | 0.0024 | 0.0149 | 0.00032 | 0.00017 | 0.0049 | 0.511 | 0.0027 | 0.008 | 0.02 | NULL | 0.073 | 0.0068 | 0.0042 | 0.0035 | 0.0023 | NULL | NULL | 0.0005 | 0 | 0 | 69 | 0 | 0 | 0 | 0 | 50 | 0 | 0 | 0 | 130 | 105 | 0 | 1680 | 0 | 0
7A06634 | 低合金 | HRB500D | 1671 | 0.00127 | 0.0013 | 0.00031 | 0.00031 | 0.002 | 69400 | 0.0021 | 0.0144 | 0.00034 | 0.00034 | 0.0048 | 0.475 | 0.0031 | 0.003 | 0.017 | NULL | 0.085 | 0.0073 | 0.0045 | 0.0025 | 0.0024 | NULL | NULL | 0.0005 | 0 | 0 | 77 | 0 | 0 | 0 | 0 | 25 | 0 | 0 | 0 | 140 | 56 | 0 | 1550 | 0 | 0
7A06633 | 低合金 | HRB500D | 1662 | 0.00065 | 0.001 | 0.00037 | 0.00023 | 0.002 | 70500 | 0.0022 | 0.0145 | 0.00037 | 0.00026 | 0.0049 | 0.487 | 0.003 | 0.006 | 0.015 | NULL | 0.086 | 0.0067 | 0.0041 | 0.0045 | 0.0022 | NULL | NULL | 0.0005 | 0 | 0 | 78 | 0 | 0 | 0 | 0 | 50 | 0 | 0 | 0 | 150 | 102 | 0 | 1600 | 0 | 0
7A06632 | 低合金 | HRB500D | 0 | 0.00081 | 0.0008 | 0.00033 | 0.00019 | 0.002 | 71700 | 0.0023 | 0.0141 | 0.00031 | 0.00023 | 0.0047 | 0.489 | 0.0026 | 0.006 | 0.018 | NULL | 0.083 | 0.0063 | 0.0039 | 0.0038 | 0.0018 | NULL | NULL | 0.0005 | 0 | 0 | 77 | 0 | 0 | 0 | 0 | 25 | 0 | 0 | 0 | 150 | 85 | 0 | 1600 | 0 | 0
7A06631 | 低合金 | HRB500D | 1632 | 0.00031 | 0.0006 | 0.00042 | 0.00017 | 0.003 | 69100 | 0.0022 | 0.0148 | 0.00033 | 0.00019 | 0.0049 | 0.491 | 0.0024 | 0.008 | 0.024 | NULL | 0.083 | 0.008 | 0.005 | 0.0057 | 0.0017 | NULL | NULL | 0.0006 | 0 | 0 | 75 | 0 | 0 | 0 | 0 | 75 | 0 | 0 | 0 | 150 | 102 | 0 | 1600 | 0 | 0
7A06630 | 低合金 | HRB500D | 0 | 0.00075 | 0.0008 | 0.00034 | 0.00014 | 0.002 | 74650 | 0.0022 | 0.0138 | 0.00032 | 0.00019 | 0.0046 | 0.474 | 0.0026 | 0.005 | 0.017 | NULL | 0.083 | 0.0072 | 0.0045 | 0.0058 | 0.0018 | NULL | NULL | 0.0005 | 0 | 0 | 78 | 0 | 0 | 0 | 0 | 50 | 0 | 0 | 0 | 150 | 85 | 0 | 1600 | 0 | 0
7A06629 | 低合金 | HRB500D | 1660 | 0.0007 | 0.0008 | 0.00033 | 0.00015 | 0.002 | 72350 | 0.0022 | 0.0144 | 0.00033 | 0.00019 | 0.0049 | 0.485 | 0.0026 | 0.007 | 0.017 | NULL | 0.084 | 0.0072 | 0.0045 | 0.0062 | 0.0021 | NULL | NULL | 0.0006 | 0 | 0 | 78 | 0 | 0 | 0 | 0 | 50 | 0 | 0 | 0 | 150 | 85 | 0 | 1600 | 0 | 0
7A06628 | 低合金 | HRB500D | 1632 | 0.0007 | 0.0007 | 0.00038 | 0.00016 | 0.002 | 73050 | 0.0023 | 0.0144 | 0.00036 | 0.00021 | 0.0047 | 0.495 | 0.0027 | 0.006 | 0.02 | NULL | 0.082 | 0.0074 | 0.0046 | 0.0059 | 0.0027 | NULL | NULL | 0.0007 | 0 | 0 | 78 | 0 | 0 | 0 | 0 | 50 | 0 | 0 | 0 | 150 | 85 | 0 | 1600 | 0 | 0
7A06627 | 低合金 | HRB500D | 1663 | 0.0008 | 0.0009 | 0.00041 | 0.00018 | 0.002 | 74000 | 0.0022 | 0.0139 | 0.00037 | 0.00023 | 0.0047 | 0.479 | 0.0028 | 0.008 | 0.02 | NULL | 0.082 | 0.0061 | 0.0038 | 0.0076 | 0.0023 | NULL | NULL | 0.0008 | 0 | 0 | 78 | 0 | 0 | 0 | 0 | 25 | 0 | 0 | 0 | 150 | 85 | 0 | 1600 | 0 | 0
7A06626 | 低合金 | HRB500D | 0 | 0.00069 | 0.0009 | 0.00032 | 0.00012 | 0.002 | 69650 | 0.0022 | 0.0137 | 0.00027 | 0.00018 | 0.0046 | 0.473 | 0.0026 | 0.009 | 0.018 | NULL | 0.082 | 0.2379 | 0.1868 | 0.0076 | 0.0027 | NULL | NULL | 0.0007 | 0 | 0 | 73 | 0 | 0 | 0 | 0 | 50 | 0 | 0 | 0 | 150 | 102 | 0 | 1460 | 0 | 0
7A06625 | 低合金 | HRB500D | 1639 | 0.00074 | 0.0008 | 0.00039 | 0.00014 | 0.002 | 72800 | 0.0022 | 0.0147 | 0.0004 | 0.00018 | 0.005 | 0.49 | 0.0027 | 0.005 | 0.015 | NULL | 0.085 | 0.0082 | 0.0051 | 0.006 | 0.0024 | NULL | NULL | 0.0006 | 0 | 0 | 78 | 0 | 0 | 0 | 0 | 50 | 0 | 0 | 0 | 150 | 85 | 0 | 1600 | 0 | 0
7A06624 | 低合金 | HRB500D | 1655 | 0.00079 | 0.0007 | 0.00038 | 0.00014 | 0.002 | 72050 | 0.0021 | 0.014 | 0.00035 | 0.00018 | 0.0047 | 0.467 | 0.0024 | 0.004 | 0.015 | NULL | 0.084 | 0.0069 | 0.0043 | 0.0041 | 0.0017 | NULL | NULL | 0.0006 | 0 | 0 | 76 | 0 | 0 | 0 | 0 | 50 | 0 | 0 | 0 | 150 | 85 | 0 | 1560 | 0 | 0
7A06623 | 低合金 | HRB500D | 1672 | 0.00071 | 0.0009 | 0.00027 | 0.00016 | 0.002 | 74000 | 0.0022 | 0.0143 | 0.0003 | 0.0002 | 0.0049 | 0.484 | 0.0029 | 0.009 | 0.016 | NULL | 0.083 | 0.0069 | 0.0043 | 0.0069 | 0.0022 | NULL | NULL | 0.0005 | 0 | 0 | 77 | 0 | 0 | 0 | 0 | 50 | 0 | 0 | 0 | 160 | 85 | 0 | 1600 | 0 | 0
7A06622 | 低合金 | HRB500D | 1645 | 0.00054 | 0.0008 | 0.00038 | 0.00015 | 0.002 | 72950 | 0.0021 | 0.0139 | 0.00036 | 0.00019 | 0.0047 | 0.466 | 0.0029 | 0.005 | 0.016 | NULL | 0.081 | 0.0057 | 0.0036 | 0.0051 | 0.0017 | NULL | NULL | 0.0005 | 0 | 0 | 75 | 0 | 0 | 0 | 0 | 50 | 0 | 0 | 0 | 160 | 102 | 0 | 1560 | 0 | 0
7A06621 | 低合金 | HRB500D | 0 | 0.00074 | 0.001 | 0.00029 | 0.00012 | 0.002 | 73100 | 0.0022 | 0.0144 | 0.0003 | 0.00018 | 0.005 | 0.495 | 0.0065 | 0.03 | 0.017 | NULL | 0.084 | 0.0072 | 0.0045 | 0.0081 | 0.0024 | NULL | NULL | 0.0005 | 0 | 0 | 78 | 0 | 0 | 0 | 0 | 50 | 0 | 0 | 0 | 160 | 85 | 0 | 1600 | 0 | 0
7A06620 | 低合金 | HRB500D | 1672 | 0.00065 | 0.0012 | 0.00032 | 0.00028 | 0.002 | 74850 | 0.0022 | 0.0148 | 0.00031 | 0.00028 | 0.0051 | 0.492 | 0.003 | 0.004 | 0.015 | NULL | 0.083 | 0.0063 | 0.0039 | 0.0053 | 0.0024 | NULL | NULL | 0.0006 | 0 | 0 | 79 | 0 | 0 | 0 | 0 | 50 | 0 | 0 | 0 | 180 | 102 | 0 | 1620 | 0 | 0
7A06618 | 低合金 | HRB500D | 1693 | 0.00058 |  | 0.00035 |  | 0.003 | 69950 | 0.0021 | 0.0146 | 0.0003 | 0.00025 | 0.0048 | 0.477 | 0.0029 | 0.004 | 0.014 | NULL | 0.082 | 0.0041 | 0.002 | 0 | 0.001 | NULL | NULL | 0.0001 | 0 | 0 | 77 | 0 | 0 | 0 | 0 | 50 | 0 | 0 | 0 | 170 | 102 | 0 | 1520 | 0 | 0
7A06617 | 低合金 | HRB500D | 1705 | 0.00044 |  | 0.00029 |  | 0.002 | 75750 | 0.0021 | 0.0143 | 0.00033 | 0.00028 | 0.0047 | 0.472 | 0.0032 | 0.004 | 0.016 | NULL | 0.081 | 0.0054 | 0.0033 | 0 | 0 | NULL | NULL | 0.0002 | 0 | 0 | 80 | 0 | 0 | 0 | 0 | 50 | 0 | 0 | 0 | 160 | 102 | 0 | 1552 | 0 | 0
7A06616 | 低合金 | HRB500D | 1744 | 0.00032 |  | 0.00033 |  | 0.002 | 73650 | 0.0022 | 0.0143 | 0.00034 | 0.0003 | 0.0046 | 0.482 | 0.0028 | 0.003 | 0.016 | NULL | 0.082 | 0.007 | 0.0049 | 0 | 0.001 | NULL | NULL | 0.0002 | 0 | 0 | 78 | 0 | 0 | 0 | 0 | 100 | 0 | 0 | 187 | 0 | 119 | 0 | 1645 | 0 | 0
7A06615 | 低合金 | HRB400B | 1672 | 0.00069 |  | 0.00026 |  | 0.001 | 73300 | 0.0023 | 0.0132 | 0.00035 | 0.00026 | 0.0035 | 0.463 | 0.0025 | 0.006 | 0.015 | NULL | 0.033 | 0.0043 | 0.0021 | 0 | 0 | NULL | NULL | NULL | 0 | 0 | 5 | 0 | 0 | 40 | 25 | 0 | 0 | 0 | 0 | 0 | 68 | 0 | 1496 | 88 | 0
7A06614 | 低合金 | HRB400B | 1680 | 0.0008 |  | 0.00038 |  | 0.002 | 73900 | 0.0024 | 0.0134 | 0.00039 | 0.00035 | 0.0036 | 0.477 | 0.0026 | 0.004 | 0.013 | NULL | 0.035 | 0.0044 | 0.0021 | 0 | 0 | NULL | NULL | NULL | 0 | 0 | 5 | 0 | 0 | 40 | 0 | 0 | 0 | 0 | 0 | 0 | 68 | 0 | 1560 | 88 | 20
7A06613 | 低合金 | HRB400B | 1669 | 0.00105 |  | 0.00024 |  | 0.002 | 73800 | 0.0023 | 0.0134 | 0.00034 | 0.00024 | 0.0036 | 0.467 | 0.0024 | 0.005 | 0.014 | NULL | 0.035 | 0.0031 | 0.0009 | 0 | 0 | NULL | NULL | NULL | 0 | 0 | 5 | 0 | 0 | 40 | 0 | 0 | 0 | 0 | 0 | 0 | 51 | 0 | 1539 | 88 | 20
7A06612 | 低合金 | HRB400B | 1684 | 0.00094 |  | 0.00028 |  | 0.002 | 74450 | 0.0023 | 0.0129 | 0.0003 | 0.00031 | 0.0036 | 0.458 | 0.0022 | 0.004 | 0.014 | NULL | 0.033 | 0.0039 | 0.0017 | 0 | 0 | NULL | NULL | NULL | 0 | 0 | 11 | 0 | 0 | 31 | 0 | 0 | 0 | 0 | 0 | 0 | 51 | 0 | 1468 | 88 | 20
7A06611 | 低合金 | HRB400B | 1680 | 0.00079 |  | 0.0003 |  | 0.002 | 74000 | 0.0024 | 0.0133 | 0.00029 | 0.00031 | 0.0036 | 0.475 | 0.0026 | 0.007 | 0.017 | NULL | 0.034 | 0.0037 | 0.0015 | 0 | 0 | NULL | NULL | NULL | 0 | 0 | 11 | 0 | 0 | 30 | 0 | 0 | 0 | 0 | 0 | 0 | 68 | 0 | 1516 | 88 | 20
7A06610 | 低合金 | HRB400B | 1677 | 0.00067 |  | 0.0002 |  | 0.003 | 74150 | 0.0023 | 0.0133 | 0.00028 | 0.00033 | 0.0036 | 0.466 | 0.0028 | 0.006 | 0.015 | NULL | 0.033 | 0.0036 | 0.0014 | 0 | 0 | NULL | NULL | NULL | 0 | 0 | 5 | 0 | 0 | 40 | 25 | 0 | 0 | 0 | 0 | 0 | 85 | 0 | 1522 | 88 | 0
7A06609 | 低合金 | HRB400B | 1679 | 0.00089 |  | 0.00022 |  | 0.002 | 74650 | 0.0023 | 0.0129 | 0.00029 | 0.00026 | 0.0034 | 0.459 | 0.0026 | 0.006 | 0.016 | NULL | 0.033 | 0.0036 | 0.0014 | 0.0001 | 0 | NULL | NULL | NULL | 0 | 0 | 4 | 0 | 0 | 39 | 0 | 0 | 0 | 0 | 0 | 0 | 51 | 0 | 1464 | 88 | 20
7A06608 | 低合金 | HRB400B | 1645 | 0.00073 |  | 0.00019 |  | 0.002 | 70800 | 0.0023 | 0.013 | 0.0003 | 0.00017 | 0.0034 | 0.459 | 0.0021 | 0.006 | 0.016 | NULL | 0.034 | 0.003 | 0.0008 | 0 | 0 | NULL | NULL | NULL | 0 | 0 | 4 | 0 | 0 | 40 | 25 | 0 | 0 | 0 | 0 | 0 | 68 | 0 | 1473 | 88 | 0
7A06607 | 低合金 | HRB400D | 1663 | 0.00065 |  | 0.00028 |  | 0.002 | 71150 | 0.0023 | 0.0136 | 0.00034 | 0.00026 | 0.0035 | 0.47 | 0.0027 | 0.007 | 0.017 | NULL | 0.032 | 0.0212 | 0.0187 | 0 | 0.001 | NULL | NULL | NULL | 0 | 0 | 9 | 0 | 0 | 29 | 25 | 0 | 0 | 0 | 0 | 0 | 85 | 0 | 1506 | 88 | 0
7A06606 | 低合金 | HRB400D | 1660 | 0.00064 |  | 0.00021 |  | 0.002 | 71800 | 0.0024 | 0.0131 | 0.00033 | 0.00022 | 0.0034 | 0.471 | 0.0027 | 0.006 | 0.014 | NULL | 0.031 | 0.0037 | 0.0015 | 0 | 0 | NULL | NULL | NULL | 0 | 0 | 9 | 0 | 0 | 29 | 25 | 0 | 0 | 0 | 0 | 0 | 68 | 0 | 1509 | 88 | 0
7A06605 | 低合金 | HRB400D | 1676 | 0.00075 |  | 0.00027 |  | 0.002 | 72250 | 0.0023 | 0.0132 | 0.00031 | 0.00023 | 0.0035 | 0.464 | 0.0033 | 0.007 | 0.015 | NULL | 0.031 | 0.0044 | 0.0022 | 0 | 0 | NULL | NULL | NULL | 0 | 0 | 10 | 0 | 0 | 30 | 25 | 0 | 0 | 0 | 0 | 0 | 68 | 0 | 1600 | 88 | 0
7A06604 | 低合金 | HRB400D | 1666 | 0.00069 |  | 0.00029 |  | 0.002 | 75550 | 0.0024 | 0.0133 | 0.00035 | 0.00024 | 0.0033 | 0.475 | 0.0027 | 0.007 | 0.017 | NULL | 0.032 | 0.0043 | 0.0021 | 0 | 0 | NULL | NULL | NULL | 0 | 0 | 9 | 0 | 0 | 29 | 25 | 0 | 0 | 0 | 0 | 0 | 85 | 0 | 1520 | 88 | 0
7A06603 | 低合金 | HRB400D | 1679 | 0.0009 |  | 0.00026 |  | 0.002 | 71050 | 0.0024 | 0.0132 | 0.00027 | 0.00018 | 0.0034 | 0.472 | 0.0023 | 0.005 | 0.013 | NULL | 0.031 | 0.0038 | 0.0016 | 0.0001 | 0 | NULL | NULL | NULL | 0 | 0 | 9 | 0 | 0 | 29 | 0 | 0 | 0 | 0 | 0 | 0 | 51 | 0 | 1492 | 88 | 20
7A06602 | 低合金 | HRB400D | 1667 | 0.00094 |  | 0.00025 |  | 0.002 | 71600 | 0.0023 | 0.0134 | 0.00036 | 0.00028 | 0.0039 | 0.467 | 0.0029 | 0.007 | 0.016 | NULL | 0.03 | 0.0041 | 0.0019 | 0.0002 | 0 | NULL | NULL | NULL | 0 | 0 | 9 | 0 | 0 | 29 | 25 | 0 | 0 | 0 | 0 | 0 | 51 | 0 | 1500 | 132 | 0
7A06601 | 低合金 | HRB400D | 1651 | 0.00058 |  | 0.00033 |  | 0.002 | 73500 | 0.0023 | 0.0134 | 0.00033 | 0.00023 | 0.004 | 0.467 | 0.0025 | 0.007 | 0.018 | NULL | 0.033 | 0.0169 | 0.0141 | 0.0003 | 0 | NULL | NULL | NULL | 0 | 0 | 28 | 0 | 0 | 0 | 75 | 0 | 0 | 0 | 0 | 0 | 90 | 0 | 1500 | 132 | 0
7A06600 | 低合金 | HRB400B | 1663 | 0.0004 |  | 0.00036 |  | 0.002 | 71050 | 0.0023 | 0.0129 | 0.00034 | 0.00031 | 0.0038 | 0.461 | 0.0036 | 0.007 | 0.018 | NULL | 0.034 | 0.0044 | 0.0021 | 0 | 0 | NULL | NULL | NULL | 0 | 0 | 0 | 0 | 0 | 47 | 50 | 0 | 0 | 0 | 0 | 0 | 85 | 0 | 1450 | 132 | 0
7A06599 | 低合金 | HRB400B | 1667 | 0.00071 |  | 0.00027 |  | 0.002 | 73650 | 0.0023 | 0.0131 | 0.0003 | 0.00031 | 0.0038 | 0.467 | 0.0044 | 0.007 | 0.016 | NULL | 0.035 | 0.0044 | 0.0021 | 0 | 0 | NULL | NULL | NULL | 0 | 0 | 0 | 0 | 0 | 48 | 25 | 0 | 0 | 0 | 0 | 0 | 51 | 0 | 1450 | 132 | 0
7A06598 | 低合金 | HRB400D | 1658 | 0.00072 |  | 0.00031 |  | 0.002 | 72300 | 0.0023 | 0.0132 | 0.00031 | 0.00029 | 0.0039 | 0.463 | 0.0026 | 0.005 | 0.015 | NULL | 0.031 | 0.0042 | 0.002 | 0 | 0 | NULL | NULL | NULL | 0 | 0 | 9 | 0 | 0 | 29 | 25 | 0 | 0 | 0 | 0 | 0 | 58 | 0 | 1480 | 132 | 0
7A06597 | 低合金 | HRB400D | 1647 | 0.00065 |  | 0.00035 |  | 0.002 | 72050 | 0.0024 | 0.0131 | 0.00031 | 0.00026 | 0.0038 | 0.47 | 0.0021 | 0.006 | 0.018 | NULL | 0.031 | 0.0047 | 0.0024 | 0.0001 | 0 | NULL | NULL | NULL | 0 | 0 | 9 | 0 | 0 | 29 | 50 | 0 | 0 | 0 | 0 | 0 | 68 | 0 | 1500 | 132 | 0
7A06596 | 低合金 | HRB400D | 1656 | 0.00039 |  | 0.00036 |  | 0.002 | 71750 | 0.0023 | 0.0131 | 0.00036 | 0.0003 | 0.0039 | 0.461 | 0.0025 | 0.006 | 0.016 | NULL | 0.031 | 0.004 | 0.0018 | 0 | 0 | NULL | NULL | NULL | 0 | 0 | 9 | 0 | 0 | 30 | 75 | 0 | 0 | 0 | 0 | 0 | 85 | 0 | 1550 | 132 | 0
7A06595 | 低合金 | HRB400D | 1652 | 0.00056 |  | 0.00036 |  | 0.002 | 74300 | 0.0024 | 0.0128 | 0.00034 | 0.00026 | 0.0038 | 0.467 | 0.003 | 0.006 | 0.015 | NULL | 0.03 | 0.004 | 0.0018 | 0 | 0 | NULL | NULL | NULL | 0 | 0 | 9 | 0 | 0 | 29 | 50 | 0 | 0 | 0 | 0 | 0 | 70 | 0 | 1480 | 132 | 0
7A06594 | 低合金 | HRB400D | 1666 | 0.00052 |  | 0.00039 |  | 0.002 | 74900 | 0.0024 | 0.0136 | 0.00032 | 0.00027 | 0.004 | 0.479 | 0.0023 | 0.005 | 0.015 | NULL | 0.032 | 0.0037 | 0.0015 | 0 | 0 | NULL | NULL | NULL | 0 | 0 | 9 | 0 | 0 | 30 | 50 | 0 | 0 | 0 | 0 | 0 | 90 | 0 | 1610 | 132 | 0
7A06593 | 低合金 | HRB400D | 1668 | 0.00067 |  | 0.00039 |  | 0.002 | 74000 | 0.0024 | 0.0131 | 0.00035 | 0.00025 | 0.0037 | 0.472 | 0.0029 | 0.006 | 0.018 | NULL | 0.031 | 0.0036 | 0.0014 | 0 | 0 | NULL | NULL | NULL | 0 | 0 | 9 | 0 | 0 | 30 | 25 | 0 | 0 | 0 | 0 | 0 | 68 | 0 | 1620 | 132 | 0
7A06592 | 低合金 | HRB400D | 1652 | 0.00103 |  | 0.00026 |  | 0.002 | 76050 | 0.0024 | 0.0133 | 0.00039 | 0.00025 | 0.004 | 0.475 | 0.0028 | 0.006 | 0.015 | NULL | 0.031 | 0.0032 | 0.001 | 0.0001 | 0 | NULL | NULL | NULL | 0 | 0 | 9 | 0 | 0 | 30 | 0 | 0 | 0 | 0 | 0 | 0 | 34 | 0 | 1510 | 132 | 20
7A06591 | 低合金 | HRB400D | 1663 | 0.00033 |  | 0.00033 |  | 0.001 | 75100 | 0.0023 | 0.0129 | 0.00034 | 0.00032 | 0.0037 | 0.458 | 0.0027 | 0.005 | 0.013 | NULL | 0.031 | 0.0044 | 0.0021 | 0 | 0 | NULL | NULL | NULL | 0 | 0 | 9 | 0 | 0 | 30 | 50 | 0 | 0 | 0 | 0 | 0 | 85 | 0 | 1580 | 132 | 0
7A06590 | 低合金 | HRB400D | 1671 | 0.00082 |  | 0.00029 |  | 0.002 | 75800 | 0.0022 | 0.0136 | 0.00032 | 0.00033 | 0.0039 | 0.461 | 0.0031 | 0.006 | 0.016 | NULL | 0.032 | 0.0215 | 0.019 | 0.0003 | 0.002 | NULL | NULL | NULL | 0 | 0 | 9 | 0 | 0 | 28 | 0 | 0 | 0 | 0 | 0 | 0 | 51 | 0 | 1530 | 132 | 20
7A06589 | 低合金 | HRB400D | 1666 | 0.00048 |  | 0.00036 |  | 0.003 | 72500 | 0.0024 | 0.0133 | 0.00036 | 0.00036 | 0.0038 | 0.476 | 0.003 | 0.005 | 0.016 | NULL | 0.032 | 0.0044 | 0.0021 | 0.0001 | 0 | NULL | NULL | NULL | 0 | 0 | 9 | 0 | 0 | 29 | 50 | 0 | 0 | 0 | 0 | 0 | 78 | 0 | 1540 | 132 | 0
7A06588 | 低合金 | HRB400D | 1656 | 0.0008 |  | 0.00024 |  | 0.002 | 74450 | 0.0024 | 0.0138 | 0.00028 | 0.00021 | 0.004 | 0.484 | 0.0027 | 0.007 | 0.016 | NULL | 0.034 | 0.0036 | 0.0014 | 0.0001 | 0 | NULL | NULL | NULL | 0 | 0 | 9 | 0 | 0 | 30 | 0 | 0 | 0 | 0 | 0 | 0 | 68 | 0 | 1490 | 132 | 20
7A06587 | 低合金 | HRB400D | 1640 | 0.00063 |  | 0.00033 |  | 0.002 | 71100 | 0.0024 | 0.0136 | 0.00034 | 0.00024 | 0.0039 | 0.48 | 0.0027 | 0.006 | 0.014 | NULL | 0.031 | 0.0049 | 0.0026 | 0.0003 | 0 | NULL | NULL | NULL | 0 | 0 | 9 | 0 | 0 | 30 | 50 | 0 | 0 | 0 | 0 | 0 | 68 | 0 | 1520 | 132 | 0
7A06586 | 低合金 | HRB400D | 1648 | 0.00068 |  | 0.00033 |  | 0.003 | 73650 | 0.0022 | 0.0131 | 0.00034 | 0.00025 | 0.0036 | 0.451 | 0.0024 | 0.006 | 0.013 | NULL | 0.03 | 0.0044 | 0.0022 | 0.0001 | 0 | NULL | NULL | NULL | 0 | 0 | 9 | 0 | 0 | 28 | 50 | 0 | 0 | 0 | 0 | 0 | 68 | 0 | 1480 | 132 | 0
7A06585 | 低合金 | HRB400D | 1676 | 0.00071 |  | 0.00036 |  | 0.003 | 73750 | 0.0023 | 0.0133 | 0.00036 | 0.00034 | 0.0038 | 0.465 | 0.0029 | 0.004 | 0.015 | NULL | 0.032 | 0.0042 | 0.002 | 0.0003 | 0 | NULL | NULL | NULL | 0 | 0 | 9 | 0 | 0 | 29 | 25 | 0 | 0 | 0 | 0 | 0 | 68 | 0 | 1520 | 132 | 0
7A06584 | 低合金 | HRB400D | 1656 | 0.00068 |  | 0.00033 |  | 0.003 | 73550 | 0.0023 | 0.0132 | 0.00032 | 0.00021 | 0.0037 | 0.461 | 0.0022 | 0.004 | 0.012 | NULL | 0.03 | 0.0044 | 0.0022 | 0.0005 | 0 | NULL | NULL | NULL | 0 | 0 | 8 | 0 | 0 | 27 | 50 | 0 | 0 | 0 | 0 | 0 | 68 | 0 | 1400 | 132 | 0
7A06583 | 低合金 | HRB400D | 1606 | 0.00058 |  | 0.00036 |  | 0.002 | 68200 | 0.0024 | 0.0134 | 0.00034 | 0.00024 | 0.0039 | 0.477 | 0.0027 | 0.006 | 0.016 | NULL | 0.031 | 0.0036 | 0.0014 | 0.0007 | 0 | NULL | NULL | NULL | 0 | 0 | 9 | 0 | 0 | 28 | 50 | 0 | 0 | 0 | 0 | 0 | 68 | 0 | 1520 | 132 | 0
7A06582 | 低合金 | HRB400D | 1669 | 0.00071 |  | 0.00033 |  | 0.002 | 71250 | 0.0024 | 0.013 | 0.00036 | 0.00028 | 0.0037 | 0.47 | 0.0025 | 0.005 | 0.012 | NULL | 0.031 | 0.0037 | 0.0015 | 0.0005 | 0 | NULL | NULL | NULL | 0 | 0 | 9 | 0 | 0 | 29 | 50 | 0 | 0 | 0 | 0 | 0 | 68 | 0 | 1520 | 132 | 0
7A06581 | 低合金 | HRB400D | 1678 | 0.00067 |  | 0.00027 |  | 0.002 | 73650 | 0.0022 | 0.0133 | 0.00027 | 0.0002 | 0.0037 | 0.453 | 0.002 | 0.005 | 0.012 | NULL | 0.032 | 0.0048 | 0.0026 | 0.0008 | 0 | NULL | NULL | NULL | 0 | 0 | 29 | 0 | 0 | 0 | 25 | 0 | 0 | 0 | 0 | 0 | 68 | 0 | 1520 | 132 | 0
7A06580 | 低合金 | HRB400D | 1652 | 0.00069 |  | 0.00033 |  | 0.002 | 73550 | 0.0024 | 0.0133 | 0.0003 | 0.00024 | 0.0038 | 0.473 | 0.0021 | 0.004 | 0.012 | NULL | 0.031 | 0.0044 | 0.0022 | 0 | 0 | NULL | NULL | NULL | 0 | 0 | 9 | 0 | 0 | 39 | 25 | 0 | 0 | 0 | 0 | 0 | 68 | 0 | 1480 | 132 | 0
7A06579 | 低合金 | HRB400D | 1648 | 0.00065 |  | 0.00036 |  | 0.002 | 72400 | 0.0024 | 0.0134 | 0.00035 | 0.00026 | 0.004 | 0.476 | 0.0026 | 0.005 | 0.013 | NULL | 0.032 | 0.0045 | 0.0023 | 0.0004 | 0 | NULL | NULL | NULL | 0 | 0 | 9 | 0 | 0 | 28 | 25 | 0 | 0 | 0 | 0 | 0 | 68 | 0 | 1440 | 132 | 0
7A06578 | 低合金 | HRB400D | 1804 | 0.00061 |  | 0.00031 |  | 0.003 | 69850 | 0.0023 | 0.0135 | 0.00029 | 0.0003 | 0.0039 | 0.469 | 0.0029 | 0.007 | 0.017 | NULL | 0.034 | 0.0045 | 0.0023 | 0.0004 | 0 | NULL | NULL | NULL | 0 | 0 | 10 | 0 | 0 | 30 | 25 | 0 | 0 | 0 | 0 | 0 | 85 | 0 | 1480 | 132 | 0
7A06577 | 低合金 | HRB400D | 1658 | 0.00045 |  | 0.00028 |  | 0.003 | 74050 | 0.0023 | 0.0133 | 0.00024 | 0.00029 | 0.0037 | 0.464 | 0.002 | 0.006 | 0.014 | NULL | 0.032 | 0.0049 | 0.0026 | 0.0003 | 0 | NULL | NULL | NULL | 0 | 0 | 30 | 0 | 0 | 0 | 50 | 0 | 0 | 0 | 0 | 0 | 85 | 0 | 1550 | 132 | 0
7A06576 | 低合金 | HRB400D | 1658 | 0.00045 |  | 0.00032 |  | 0.003 | 73950 | 0.0022 | 0.0134 | 0.0003 | 0.00032 | 0.0037 | 0.458 | 0.0021 | 0.005 | 0.014 | NULL | 0.043 | 0.5185 | 0.4244 | 0.0012 | 0 | NULL | NULL | NULL | 0 | 0 | 35 | 0 | 0 | 0 | 50 | 0 | 0 | 0 | 0 | 0 | 0 | 0 | 1610 | 132 | 0
7A06575 | 低合金 | HRB400D | 1666 | 0.00045 |  | 0.00026 |  | 0.003 | 72600 | 0.0023 | 0.0137 | 0.00028 | 0.00035 | 0.0038 | 0.47 | 0.0021 | 0.005 | 0.012 | NULL | 0.033 | 0.0051 | 0.0028 | 0 | 0 | NULL | NULL | NULL | 0 | 0 | 10 | 0 | 0 | 30 | 50 | 0 | 0 | 0 | 0 | 0 | 85 | 0 | 1600 | 132 | 0
7A06574 | 低合金 | HRB400D | 1650 | 0.00048 |  | 0.00031 |  | 0.003 | 74850 | 0.0023 | 0.0129 | 0.0003 | 0.00021 | 0.0036 | 0.456 | 0.0019 | 0.004 | 0.012 | NULL | 0.03 | 0.0045 | 0.0023 | 0.0001 | 0 | NULL | NULL | NULL | 0 | 0 | 9 | 0 | 0 | 29 | 50 | 0 | 0 | 0 | 0 | 0 | 85 | 0 | 1480 | 132 | 0
7A06573 | 低合金 | HRB400D | 1639 | 0.00054 |  | 0.00037 |  | 0.003 | 74500 | 0.0024 | 0.0131 | 0.00035 | 0.00033 | 0.0037 | 0.469 | 0.0019 | 0.002 | 0.01 | NULL | 0.031 | 0.0046 | 0.0023 | 0 | 0 | NULL | NULL | NULL | 0 | 0 | 9 | 0 | 0 | 30 | 50 | 0 | 0 | 0 | 0 | 0 | 85 | 0 | 1500 | 132 | 0
7A06572 | 低合金 | HRB400D | 1640 | 0.00054 |  | 0.00032 |  | 0.003 | 73400 | 0.0023 | 0.0137 | 0.00034 | 0.00021 | 0.0038 | 0.461 | 0.0024 | 0.006 | 0.014 | NULL | 0.032 | 0.0052 | 0.0029 | 0.0008 | 0 | NULL | NULL | NULL | 0 | 0 | 9 | 0 | 0 | 28 | 50 | 0 | 0 | 200 | 0 | 0 | 85 | 0 | 1320 | 132 | 0
7A06571 | 低合金 | HRB400D | 1655 | 0.00054 |  | 0.00035 |  | 0.003 | 73100 | 0.0023 | 0.0131 | 0.00033 | 0.00023 | 0.004 | 0.46 | 0.0023 | 0.006 | 0.015 | NULL | 0.031 | 0.0045 | 0.0023 | 0.0001 | 0 | NULL | NULL | NULL | 0 | 0 | 9 | 0 | 0 | 28 | 50 | 0 | 0 | 200 | 0 | 0 | 85 | 0 | 1300 | 132 | 0
7A06570 | 低合金 | HRB400D | 1648 | 0.00068 |  | 0.00033 |  | 0.002 | 71950 | 0.0024 | 0.0134 | 0.00034 | 0.00023 | 0.004 | 0.475 | 0.0022 | 0.005 | 0.012 | NULL | 0.031 | 0.0053 | 0.003 | 0 | 0 | NULL | NULL | NULL | 0 | 0 | 9 | 0 | 0 | 28 | 25 | 0 | 0 | 200 | 0 | 0 | 68 | 0 | 1500 | 132 | 0
7A06569 | 低合金 | HRB400D | 1655 | 0.00049 |  | 0.0003 |  | 0.002 | 73400 | 0.0023 | 0.0132 | 0.00032 | 0.00021 | 0.0036 | 0.461 | 0.0021 | 0.005 | 0.013 | NULL | 0.031 | 0.0044 | 0.0022 | 0.0008 | 0 | NULL | NULL | NULL | 0 | 0 | 9 | 0 | 0 | 28 | 50 | 0 | 0 | 200 | 0 | 0 | 80 | 0 | 1300 | 132 | 0
7A06568 | 低合金 | HRB400D | 1653 | 0.00068 |  | 0.00035 |  | 0.002 | 72000 | 0.0024 | 0.0133 | 0.00033 | 0.00022 | 0.0038 | 0.474 | 0.0024 | 0.005 | 0.014 | NULL | 0.03 | 0.0042 | 0.002 | 0.0002 | 0 | NULL | NULL | NULL | 0 | 0 | 9 | 0 | 0 | 28 | 25 | 0 | 0 | 200 | 0 | 0 | 68 | 0 | 1320 | 132 | 0
7A06567 | 低合金 | HRB400D | 1634 | 0.00065 |  | 0.00039 |  | 0.003 | 63600 | 0.0024 | 0.0135 | 0.00035 | 0.00024 | 0.0037 | 0.475 | 0.0017 | 0.003 | 0.01 | NULL | 0.03 | 0.0043 | 0.0021 | 0.0001 | 0 | NULL | NULL | NULL | 0 | 0 | 9 | 0 | 0 | 28 | 25 | 0 | 0 | 200 | 0 | 0 | 85 | 0 | 1300 | 132 | 0
7A06566 | 低合金 | HRB400D | 1638 | 0.00051 |  | 0.00039 |  | 0.003 | 73500 | 0.0024 | 0.0131 | 0.00038 | 0.00025 | 0.0038 | 0.47 | 0.0022 | 0.005 | 0.014 | NULL | 0.03 | 0.0038 | 0.0016 | 0.0006 | 0 | NULL | NULL | NULL | 0 | 0 | 9 | 0 | 0 | 28 | 50 | 0 | 0 | 200 | 0 | 0 | 85 | 0 | 1320 | 132 | 0
7A06565 | 低合金 | HRB400D | 1663 | 0.00058 |  | 0.00038 |  | 0.003 | 74800 | 0.0023 | 0.0136 | 0.00034 | 0.0003 | 0.0038 | 0.469 | 0.0026 | 0.006 | 0.015 | NULL | 0.03 | 0.0036 | 0.0014 | 0.0002 | 0.001 | NULL | NULL | NULL | 0 | 0 | 9 | 0 | 0 | 28 | 50 | 0 | 0 | 200 | 0 | 0 | 80 | 0 | 1320 | 132 | 0
7A06564 | 低合金 | HRB400D | 1648 | 0.00065 |  | 0.00033 |  | 0.003 | 68050 | 0.0023 | 0.0134 | 0.00033 | 0.0003 | 0.0036 | 0.467 | 0.0028 | 0.006 | 0.017 | NULL | 0.031 | 0.3195 | 0.2565 | 0.0007 | 0.001 | NULL | NULL | NULL | 0 | 0 | 9 | 0 | 0 | 28 | 25 | 0 | 0 | 200 | 0 | 0 | 68 | 0 | 1300 | 132 | 0
7A06563 | 低合金 | HRB400D | 1656 | 0.00058 |  | 0.00031 |  | 0.003 | 64300 | 0.0024 | 0.0132 | 0.00035 | 0.00019 | 0.0038 | 0.471 | 0.0021 | 0.005 | 0.014 | NULL | 0.03 | 0.0049 | 0.0026 | 0.0001 | 0 | NULL | NULL | NULL | 0 | 0 | 0 | 0 | 0 | 28 | 50 | 0 | 0 | 200 | 0 | 0 | 75 | 0 | 1300 | 132 | 0
7A06562 | 低合金 | HRB400D | 1655 | 0.0003 |  | 0.00029 |  | 0.003 | 73750 | 0.0023 | 0.0134 | 0.00033 | 0.00031 | 0.0037 | 0.465 | 0.0023 | 0.005 | 0.014 | NULL | 0.031 | 0.0047 | 0.0025 | 0.0002 | 0 | NULL | NULL | NULL | 0 | 0 | 9 | 0 | 0 | 28 | 50 | 0 | 0 | 200 | 0 | 0 | 102 | 0 | 1320 | 132 | 0
7A06561 | 低合金 | HRB400D | 1653 | 0.00047 |  | 0.00032 |  | 0.003 | 74600 | 0.0024 | 0.0138 | 0.00031 | 0.00032 | 0.004 | 0.483 | 0.0026 | 0.005 | 0.015 | NULL | 0.03 | 0.0043 | 0.0021 | 0.0008 | 0 | NULL | NULL | NULL | 0 | 0 | 9 | 0 | 0 | 28 | 50 | 0 | 0 | 200 | 0 | 0 | 90 | 0 | 1350 | 132 | 0
7A06560 | 低合金 | HRB400D | 1639 | 0.00076 |  | 0.00039 |  | 0.003 | 68650 | 0.0023 | 0.0133 | 0.00033 | 0.0003 | 0.0038 | 0.465 | 0.0029 | 0.005 | 0.017 | NULL | 0.031 | 0.0044 | 0.0022 | 0.0007 | 0 | NULL | NULL | NULL | 0 | 0 | 9 | 0 | 0 | 28 | 25 | 0 | 0 | 200 | 0 | 0 | 60 | 0 | 1300 | 132 | 0
7A06559 | 低合金 | HRB400D | 1634 | 0.00045 |  | 0.00033 |  | 0.003 | 72900 | 0.0023 | 0.0136 | 0.00033 | 0.00028 | 0.004 | 0.47 | 0.0027 | 0.005 | 0.014 | NULL | 0.03 | 0.0032 | 0.001 | 0.0006 | 0 | NULL | NULL | NULL | 0 | 0 | 9 | 0 | 0 | 30 | 50 | 0 | 0 | 200 | 0 | 0 | 95 | 0 | 1340 | 132 | 0
7A06558 | 低合金 | HRB400D | 1695 | 0.00027 |  | 0.00028 |  | 0.003 | 75500 | 0.0023 | 0.0137 | 0.00029 | 0.00028 | 0.0038 | 0.47 | 0.0021 | 0.005 | 0.014 | NULL | 0.031 | 0.0038 | 0.0016 | 0.0005 | 0 | NULL | NULL | NULL | 0 | 0 | 10 | 0 | 0 | 26 | 50 | 0 | 0 | 200 | 0 | 0 | 110 | 0 | 1330 | 88 | 0
7A06557 | 低合金 | HRB400D | 1677 | 0.00084 |  | 0.00035 |  | 0.003 | 71100 | 0.0024 | 0.0134 | 0.00029 | 0.00018 | 0.0038 | 0.475 | 0.002 | 0.006 | 0.013 | NULL | 0.032 | 0.0045 | 0.0022 | 0.0001 | 0 | NULL | NULL | NULL | 0 | 0 | 10 | 0 | 0 | 32 | 0 | 0 | 0 | 0 | 0 | 0 | 68 | 0 | 1458 | 88 | 20
7A06556 | 低合金 | HRB400D | 1715 | 0.00063 |  | 0.00034 |  | 0.003 | 70600 | 0.0024 | 0.0135 | 0.00032 | 0.00027 | 0.0039 | 0.477 | 0.0022 | 0.006 | 0.014 | NULL | 0.032 | 0.0044 | 0.0021 | 0 | 0 | NULL | NULL | NULL | 0 | 0 | 10 | 0 | 0 | 32 | 25 | 0 | 0 | 0 | 0 | 0 | 85 | 0 | 1498 | 88 | 0
7A06555 | 低合金 | HRB400D | 1703 | 0.00038 |  | 0.00029 |  | 0.003 | 74850 | 0.0023 | 0.0133 | 0.00029 | 0.00029 | 0.0036 | 0.464 | 0.002 | 0.006 | 0.016 | NULL | 0.032 | 0.0043 | 0.0021 | 0 | 0 | NULL | NULL | NULL | 0 | 0 | 27 | 0 | 0 | 0 | 75 | 0 | 0 | 0 | 0 | 0 | 102 | 0 | 2975 | 88 | 0
7A06554 | 低合金 | HRB400B | 1656 | 0.00062 |  | 0.00036 |  | 0.003 | 70350 | 0.0024 | 0.0128 | 0.00028 | 0.00017 | 0.0035 | 0.464 | 0.0022 | 0.006 | 0.013 | NULL | 0.035 | 0.0042 | 0.0019 | 0.0001 | 0 | NULL | NULL | NULL | 0 | 0 | 0 | 0 | 0 | 48 | 25 | 0 | 0 | 0 | 0 | 0 | 85 | 0 | 1490 | 88 | 0
7A06553 | 低合金 | HRB400B | 1667 | 0.00036 |  | 0.00026 |  | 0.003 | 72900 | 0.0023 | 0.0131 | 0.00028 | 0.0002 | 0.0035 | 0.461 | 0.0019 | 0.006 | 0.015 | NULL | 0.036 | 0.0042 | 0.0019 | 0 | 0 | NULL | NULL | NULL | 0 | 0 | 32 | 0 | 0 | 0 | 50 | 0 | 0 | 0 | 0 | 0 | 85 | 0 | 1583 | 88 | 0
7A06552 | 低合金 | HRB400B | 1680 | 0.00099 |  | 0.00028 |  | 0.003 | 73700 | 0.0024 | 0.013 | 0.00028 | 0.00021 | 0.0036 | 0.469 | 0.0019 | 0.006 | 0.014 | NULL | 0.036 | 0.0084 | 0.006 | 0.0012 | 0 | NULL | NULL | NULL | 0 | 0 | 0 | 0 | 0 | 48 | 0 | 0 | 0 | 0 | 0 | 0 | 51 | 0 | 1472 | 88 | 20
7A06551 | 低合金 | HRB400B | 1679 | 0.00042 |  | 0.00032 |  | 0.002 | 73000 | 0.0024 | 0.0131 | 0.00033 | 0.00033 | 0.0034 | 0.472 | 0.0023 | 0.005 | 0.013 | NULL | 0.036 | 0.0083 | 0.0059 | 0.0011 | 0 | NULL | NULL | NULL | 0 | 0 | 0 | 0 | 0 | 49 | 50 | 0 | 0 | 0 | 0 | 0 | 85 | 0 | 1500 | 88 | 0
7A06550 | 低合金 | HRB400B | 1679 | 0.0007 |  | 0.00033 |  | 0.002 | 74600 | 0.0023 | 0.013 | 0.00033 | 0.0003 | 0.0035 | 0.461 | 0.0029 | 0.006 | 0.015 | NULL | 0.035 | 0.0041 | 0.0019 | 0.0012 | 0 | NULL | NULL | NULL | 0 | 0 | 0 | 0 | 0 | 49 | 25 | 0 | 0 | 0 | 0 | 0 | 68 | 0 | 1530 | 88 | 0
7A06549 | 低合金 | HRB400B | 1664 | 0.00069 |  | 0.00035 |  | 0.002 | 74000 | 0.0023 | 0.013 | 0.00032 | 0.00019 | 0.0036 | 0.461 | 0.0029 | 0.007 | 0.018 | NULL | 0.035 | 0.005 | 0.0027 | 0 | 0 | NULL | NULL | NULL | 0 | 0 | 0 | 0 | 0 | 48 | 25 | 0 | 0 | 0 | 0 | 0 | 68 | 0 | 1506 | 88 | 0
7A06548 | 低合金 | HRB400B | 1669 | 0.00081 |  | 0.00021 |  | 0.002 | 74200 | 0.0024 | 0.0131 | 0.00032 | 0.00031 | 0.0034 | 0.471 | 0.0025 | 0.006 | 0.014 | NULL | 0.034 | 0.0046 | 0.0023 | 0 | 0 | NULL | NULL | NULL | 0 | 0 | 0 | 0 | 0 | 48 | 0 | 0 | 0 | 0 | 0 | 0 | 68 | 0 | 1526 | 88 | 20
7A06547 | 低合金 | HRB400B | 1656 | 0.00067 |  | 0.00036 |  | 0.002 | 74050 | 0.0023 | 0.0129 | 0.00036 | 0.00025 | 0.0036 | 0.458 | 0.0026 | 0.006 | 0.016 | NULL | 0.035 | 0.0044 | 0.0022 | 0.0001 | 0 | NULL | NULL | NULL | 0 | 0 | 0 | 0 | 0 | 49 | 25 | 0 | 0 | 0 | 0 | 0 | 85 | 0 | 1490 | 88 | 0
7A06546 | 低合金 | HRB400B | 1677 | 0.00033 |  | 0.00028 |  | 0.002 | 74300 | 0.0024 | 0.013 | 0.00029 | 0.0002 | 0.0033 | 0.469 | 0.0021 | 0.008 | 0.017 | NULL | 0.032 | 0.0036 | 0.0014 | 0.0006 | 0 | NULL | NULL | NULL | 0 | 0 | 4 | 0 | 0 | 39 | 0 | 0 | 0 | 0 | 0 | 0 | 68 | 0 | 1490 | 88 | 20
7A06545 | 低合金 | HRB400B | 1666 | 0.00062 |  | 0.0003 |  | 0.002 | 72300 | 0.0024 | 0.0135 | 0.00032 | 0.0003 | 0.0036 | 0.479 | 0.0031 | 0.007 | 0.017 | NULL | 0.032 | 0.0053 | 0.003 | 0.0008 | 0 | NULL | NULL | NULL | 0 | 0 | 5 | 0 | 0 | 42 | 25 | 0 | 0 | 0 | 0 | 0 | 68 | 0 | 1593 | 88 | 0
7A06544 | 低合金 | HRB400B | 1683 | 0.00049 |  | 0.00031 |  | 0.002 | 76550 | 0.0024 | 0.0132 | 0.0003 | 0.00021 | 0.0034 | 0.472 | 0.0024 | 0.006 | 0.014 | NULL | 0.032 | 0.0038 | 0.0016 | 0 | 0 | NULL | NULL | NULL | 0 | 0 | 4 | 0 | 0 | 38 | 25 | 0 | 0 | 0 | 0 | 0 | 85 | 0 | 1470 | 88 | 0
7A06543 | 低合金 | HRB400B | 1672 | 0.00043 |  | 0.00032 |  | 0.003 | 75400 | 0.0024 | 0.0136 | 0.00037 | 0.00034 | 0.0039 | 0.479 | 0.0023 | 0.006 | 0.015 | NULL | 0.032 | 0.005 | 0.0027 | 0 | 0 | NULL | NULL | NULL | 0 | 0 | 0 | 0 | 0 | 47 | 50 | 0 | 0 | 0 | 0 | 0 | 85 | 0 | 1450 | 132 | 0
7A06542 | 低合金 | HRB400B | 1671 | 0.00066 |  | 0.00033 |  | 0.002 | 72550 | 0.0023 | 0.0131 | 0.00033 | 0.00036 | 0.0037 | 0.462 | 0.0025 | 0.007 | 0.017 | NULL | 0.033 | 0.0048 | 0.0026 | 0 | 0 | NULL | NULL | NULL | 0 | 0 | 0 | 0 | 0 | 47 | 25 | 0 | 0 | 0 | 0 | 0 | 68 | 0 | 1450 | 132 | 0
7A06541 | 低合金 | HRB400B | 1671 | 0.00069 |  | 0.0003 |  | 0.002 | 72650 | 0.0024 | 0.013 | 0.00033 | 0.00031 | 0.0036 | 0.47 | 0.0026 | 0.007 | 0.016 | NULL | 0.032 | 0.0041 | 0.0018 | 0 | 0 | NULL | NULL | NULL | 0 | 0 | 0 | 0 | 0 | 48 | 0 | 0 | 0 | 0 | 0 | 0 | 58 | 0 | 1450 | 132 | 20
7A06540 | 低合金 | HRB400B | 1666 | 0.00091 |  | 0.00027 |  | 0.002 | 72700 | 0.0024 | 0.013 | 0.00036 | 0.00021 | 0.0037 | 0.47 | 0.0023 | 0.008 | 0.018 | NULL | 0.034 | 0.0045 | 0.0023 | 0.0002 | 0 | NULL | NULL | NULL | 0 | 0 | 0 | 0 | 0 | 48 | 25 | 0 | 0 | 0 | 0 | 0 | 51 | 0 | 1450 | 132 | 0
7A06539 | 低合金 | HRB400B | 1661 | 0.001 |  | 0.00022 |  | 0.002 | 71600 | 0.0024 | 0.0137 | 0.00034 | 0.00024 | 0.0042 | 0.482 | 0.0025 | 0.008 | 0.016 | NULL | 0.032 | 0.0044 | 0.0021 | 0 | 0 | NULL | NULL | NULL | 0 | 0 | 31 | 0 | 0 | 0 | 0 | 50 | 0 | 0 | 0 | 20 | 51 | 0 | 1500 | 132 | 0
7A06538 | 低合金 | HRB400B | 1677 | 0.00035 |  | 0.00034 |  | 0.002 | 74800 | 0.0024 | 0.0134 | 0.00038 | 0.00027 | 0.004 | 0.477 | 0.0027 | 0.009 | 0.019 | NULL | 0.033 | 0.0045 | 0.0022 | 0 | 0 | NULL | NULL | NULL | 0 | 0 | 30 | 0 | 0 | 0 | 0 | 75 | 0 | 0 | 0 | 20 | 90 | 0 | 1450 | 132 | 0
7A06537 | 低合金 | HRB400B | 1662 | 0.00044 |  | 0.00037 |  | 0.002 | 74650 | 0.0023 | 0.0136 | 0.00039 | 0.00022 | 0.0044 | 0.469 | 0.0024 | 0.007 | 0.016 | NULL | 0.031 | 0.0038 | 0.0016 | 0.0003 | 0 | NULL | NULL | NULL | 0 | 0 | 30 | 0 | 0 | 0 | 0 | 75 | 0 | 0 | 0 | 20 | 85 | 0 | 1500 | 0 | 0
7A06536 | 低合金 | HRB400B | 1691 | 0.00073 |  | 0.00034 |  | 0.002 | 64200 | 0.0024 | 0.0138 | 0.00036 | 0.00027 | 0.0041 | 0.482 | 0.0023 | 0.006 | 0.013 | NULL | 0.032 | 0.0045 | 0.0023 | 0 | 0 | NULL | NULL | NULL | 0 | 0 | 30 | 0 | 0 | 0 | 0 | 50 | 0 | 0 | 0 | 0 | 60 | 0 | 1450 | 132 | 0
7A06535 | 低合金 | HRB400B | 1682 | 0.00101 |  | 0.00027 |  | 0.002 | 72300 | 0.0025 | 0.0139 | 0.00036 | 0.00021 | 0.0043 | 0.494 | 0.0022 | 0.007 | 0.019 | NULL | 0.033 | 0.0056 | 0.0034 | 0.0001 | 0 | NULL | NULL | NULL | 0 | 0 | 30 | 0 | 0 | 0 | 0 | 25 | 0 | 0 | 0 | 0 | 44 | 0 | 1470 | 132 | 0
7A06534 | 低合金 | HRB400B | 1681 | 0.00058 |  | 0.00035 |  | 0.002 | 70250 | 0.0024 | 0.0135 | 0.00036 | 0.00027 | 0.0039 | 0.479 | 0.0026 | 0.007 | 0.018 | NULL | 0.034 | 0.0039 | 0.0017 | 0.0002 | 0 | NULL | NULL | NULL | 0 | 0 | 31 | 0 | 0 | 0 | 50 | 0 | 0 | 0 | 0 | 0 | 75 | 0 | 1480 | 132 | 0
7A06533 | 低合金 | HRB400B | 1679 | 0.00052 |  | 0.00042 |  | 0.002 | 73150 | 0.0023 | 0.013 | 0.0004 | 0.00029 | 0.0037 | 0.459 | 0.0022 | 0.006 | 0.014 | NULL | 0.033 | 0.0044 | 0.0021 | 0.0005 | 0 | NULL | NULL | NULL | 0 | 0 | 32 | 0 | 0 | 0 | 50 | 0 | 0 | 0 | 0 | 0 | 78 | 0 | 1500 | 132 | 0
7A06532 | 低合金 | HRB400B | 1677 | 0.00032 |  | 0.00031 |  | 0.002 | 75200 | 0.0024 | 0.0129 | 0.00032 | 0.00022 | 0.0035 | 0.467 | 0.0017 | 0.005 | 0.011 | NULL | 0.034 | 0.0036 | 0.0014 | 0.0002 | 0 | NULL | NULL | NULL | 0 | 0 | 0 | 0 | 0 | 49 | 50 | 0 | 0 | 0 | 0 | 0 | 95 | 0 | 1540 | 132 | 0
7A06531 | 低合金 | HRB400B | 1668 | 0.00022 |  | 0.00029 |  | 0.002 | 76250 | 0.0023 | 0.0131 | 0.00035 | 0.0003 | 0.0035 | 0.46 | 0.0019 | 0.007 | 0.015 | NULL | 0.033 | 0.0043 | 0.0021 | 0 | 0 | NULL | NULL | NULL | 0 | 0 | 0 | 0 | 0 | 49 | 50 | 0 | 0 | 0 | 0 | 0 | 92 | 0 | 1540 | 132 | 0
7A06530 | 低合金 | HRB400B | 1725 | 0.00036 |  | 0.00027 |  | 0.002 | 73450 | 0.0023 | 0.0135 | 0.00031 | 0.00028 | 0.0038 | 0.468 | 0.0022 | 0.006 | 0.013 | 0 | 0.034 | 0.0056 | 0.0035 | 0.0025 | 0.001 | NULL | NULL | NULL | 0 | 0 | 31 | 0 | 0 | 0 | 75 | 0 | 0 | 0 | 0 | 0 | 90 | 0 | 1540 | 132 | 0
7A06529 | 低合金 | HRB400B | 1668 | 0.00054 |  | 0.00036 |  | 0.003 | 74550 | 0.0023 | 0.0134 | 0.00037 | 0.00025 | 0.0037 | 0.469 | 0.0028 | 0.008 | 0.017 | 0 | 0.036 | 0.0063 | 0.0039 | 0.0035 | 0.002 | NULL | NULL | NULL | 0 | 0 | 11 | 0 | 0 | 31 | 50 | 0 | 0 | 0 | 0 | 0 | 70 | 0 | 1490 | 132 | 0
7A06528 | 低合金 | HRB400B | 1683 | 0.00063 |  | 0.00033 |  | 0.002 | 72350 | 0.0022 | 0.0131 | 0.00035 | 0.0003 | 0.0032 | 0.453 | 0.0031 | 0.002 | 0.016 | 0 | 0.033 | 0.0057 | 0.0035 | 0.0053 | 0.001 | NULL | NULL | NULL | 0 | 0 | 10 | 0 | 0 | 29 | 50 | 0 | 0 | 0 | 0 | 0 | 80 | 0 | 1400 | 88 | 0
7A06527 | 低合金 | HRB400B | 1674 | 0.00033 |  | 0.00034 |  | 0.002 | 71050 | 0.0022 | 0.0139 | 0.00031 | 0.00032 | 0.0032 | 0.466 | 0.0027 | 0.007 | 0.016 | 0 | 0.034 | 0.006 | 0.0037 | 0.0048 | 0.002 | NULL | NULL | NULL | 0 | 0 | 10 | 0 | 0 | 30 | 50 | 0 | 0 | 0 | 0 | 0 | 98 | 0 | 1500 | 88 | 0
7A06526 | 低合金 | HRB400B | 1644 | 0.00065 |  | 0.00026 |  | 0.002 | 72950 | 0.0023 | 0.0136 | 0.00028 | 0.00024 | 0.0038 | 0.472 | 0.0027 | 0.008 | 0.015 | 0 | 0.035 | 0.0063 | 0.0039 | 0.0058 | 0.002 | NULL | NULL | NULL | 0 | 0 | 11 | 0 | 0 | 29 | 50 | 0 | 0 | 0 | 0 | 0 | 75 | 0 | 1410 | 88 | 0
7A06525 | 低合金 | HRB400B | 1654 | 0.00065 |  | 0.00032 |  | 0.002 | 69300 | 0.0023 | 0.0135 | 0.00029 | 0.00027 | 0.0037 | 0.469 | 0.0024 | 0.008 | 0.015 | 0 | 0.033 | 0.0072 | 0.0045 | 0.0042 | 0.002 | NULL | NULL | NULL | 0 | 0 | 11 | 0 | 0 | 29 | 50 | 0 | 0 | 0 | 0 | 0 | 93 | 0 | 1480 | 88 | 0
7A06524 | 低合金 | HRB400B | 1629 | 0.0007 |  | 0.00031 |  | 0.002 | 71350 | 0.0023 | 0.0135 | 0.00036 | 0.0003 | 0.0038 | 0.471 | 0.0031 | 0.009 | 0.016 | 0 | 0.035 | 0.0066 | 0.0041 | 0.0068 | 0.002 | NULL | NULL | NULL | 0 | 0 | 11 | 0 | 0 | 31 | 25 | 0 | 0 | 0 | 0 | 0 | 75 | 0 | 1440 | 88 | 0
7A06523 | 低合金 | HRB400B | 1672 | 0.00061 |  | 0.00036 |  | 0.003 | 67700 | 0.0022 | 0.0137 | 0.00038 | 0.00029 | 0.0036 | 0.465 | 0.0032 | 0.01 | 0.015 | 0 | 0.035 | 0.0063 | 0.0039 | 0.0074 | 0.002 | NULL | NULL | NULL | 0 | 0 | 11 | 0 | 0 | 33 | 25 | 0 | 0 | 0 | 0 | 0 | 93 | 0 | 1560 | 88 | 0
7A06522 | 低合金 | HRB400B | 1800 | 0.00067 |  | 0.00033 |  | 0.003 | 76050 | 0.0023 | 0.0129 | 0.00034 | 0.00025 | 0.0034 | 0.461 | 0.0026 | 0.01 | 0.016 | 0 | 0.036 | 0.0068 | 0.0042 | 0.0073 | 0.002 | NULL | NULL | NULL | 0 | 0 | 12 | 0 | 0 | 34 | 25 | 0 | 0 | 0 | 0 | 0 | 85 | 0 | 1580 | 88 | 0
7A06521 | 低合金 | HRB400B | 1662 | 0.00053 |  | 0.00028 |  | 0.003 | 77000 | 0.0023 | 0.0135 | 0.00031 | 0.0002 | 0.0036 | 0.471 | 0.0023 | 0.01 | 0.016 | 0 | 0.037 | 0.0068 | 0.0042 | 0.0074 | 0.002 | NULL | NULL | NULL | 0 | 0 | 11 | 0 | 0 | 32 | 50 | 0 | 0 | 0 | 0 | 0 | 85 | 0 | 1490 | 88 | 0
7A06520 | 低合金 | HRB400B | 1688 | 0.00061 |  | 0.00022 |  | 0.003 | 70800 | 0.0023 | 0.0136 | 0.00029 | 0.00026 | 0.0038 | 0.472 | 0.0028 | 0.009 | 0.016 | 0 | 0.035 | 0.006 | 0.0037 | 0.0049 | 0.001 | NULL | NULL | NULL | 0 | 0 | 11 | 0 | 0 | 32 | 50 | 0 | 0 | 0 | 0 | 0 | 75 | 0 | 1520 | 132 | 0
7A06519 | 低合金 | HRB400B | 1662 | 0.00065 |  | 0.00029 |  | 0.002 | 73850 | 0.0023 | 0.0137 | 0.00029 | 0.00025 | 0.0039 | 0.475 | 0.003 | 0.009 | 0.017 | 0 | 0.036 | 0.006 | 0.0038 | 0.0061 | 0.002 | NULL | NULL | NULL | 0 | 0 | 11 | 0 | 0 | 30 | 25 | 0 | 0 | 0 | 0 | 0 | 75 | 0 | 1500 | 132 | 0
7A06518 | 低合金 | HRB400B | 1647 | 0.00051 |  | 0.00027 |  | 0.002 | 72300 | 0.0024 | 0.0134 | 0.00033 | 0.00031 | 0.0038 | 0.479 | 0.0032 | 0.01 | 0.018 | 0 | 0.037 | 0.0066 | 0.0041 | 0.0054 | 0.002 | NULL | NULL | NULL | 0 | 0 | 11 | 0 | 0 | 32 | 50 | 0 | 0 | 0 | 0 | 0 | 85 | 0 | 1520 | 132 | 0
7A06517 | 低合金 | HRB400B | 1667 | 0.0005 |  | 0.00033 |  | 0.002 | 71900 | 0.0022 | 0.0131 | 0.00035 | 0.00026 | 0.0036 | 0.454 | 0.0029 | 0.009 | 0.019 | 0 | 0.037 | 0.0062 | 0.0038 | 0.0065 | 0.002 | NULL | NULL | NULL | 0 | 0 | 11 | 0 | 0 | 30 | 50 | 0 | 0 | 0 | 0 | 0 | 85 | 0 | 1520 | 132 | 0
7A06516 | 低合金 | HRB400B | 1654 | 0.00073 |  | 0.00031 |  | 0.002 | 73400 | 0.0023 | 0.0136 | 0.0003 | 0.00021 | 0.0037 | 0.471 | 0.0026 | 0.01 | 0.017 | 0 | 0.036 | 0.0058 | 0.0036 | 0.0043 | 0.001 | NULL | NULL | NULL | 0 | 0 | 11 | 0 | 0 | 32 | 25 | 0 | 0 | 0 | 0 | 0 | 68 | 0 | 1550 | 132 | 0
7A06515 | 低合金 | HRB400B | 1689 | 0.00071 |  | 0.00032 |  | 0.002 | 73100 | 0.0024 | 0.0137 | 0.00028 | 0.0002 | 0.0038 | 0.485 | 0.0029 | 0.01 | 0.022 | 0 | 0.036 | 0.007 | 0.0044 | 0.0077 | 0.002 | NULL | NULL | NULL | 0 | 0 | 10 | 0 | 0 | 32 | 25 | 0 | 0 | 0 | 0 | 0 | 68 | 0 | 1570 | 132 | 0
7A06514 | 低合金 | HRB400B | 1803 | 0.00021 |  | 0.00034 |  | 0.002 | 69250 | 0.0023 | 0.0132 | 0.00034 | 0.00021 | 0.0038 | 0.464 | 0.002 | 0.008 | 0.016 | 0 | 0.037 | 0.0059 | 0.0037 | 0.006 | 0.002 | NULL | NULL | NULL | 0 | 0 | 11 | 0 | 0 | 33 | 50 | 0 | 0 | 0 | 0 | 0 | 100 | 0 | 1600 | 132 | 0
7A06513 | 低合金 | HRB400B | 1663 | 0.00094 |  | 0.00033 |  | 0.002 | 74700 | 0.0024 | 0.013 | 0.00031 | 0.0002 | 0.0037 | 0.471 | 0.0022 | 0.007 | 0.016 | 0 | 0.036 | 0.0054 | 0.0034 | 0.0046 | 0.001 | NULL | NULL | NULL | 0 | 0 | 11 | 0 | 0 | 32 | 0 | 0 | 0 | 0 | 0 | 0 | 51 | 0 | 1451 | 132 | 20
7A06512 | 低合金 | HRB400B | 1682 | 0.00094 |  | 0.00029 |  | 0.002 | 71850 | 0.0023 | 0.0132 | 0.00031 | 0.00024 | 0.0038 | 0.465 | 0.0026 | 0.01 | 0.016 | 0 | 0.035 | 0.0058 | 0.0036 | 0.0036 | 0.001 | NULL | NULL | NULL | 0 | 0 | 11 | 0 | 0 | 32 | 0 | 0 | 0 | 0 | 0 | 0 | 34 | 0 | 1526 | 132 | 20
7A06511 | 低合金 | HRB400B | 1715 | 0.00042 |  | 0.00027 |  | 0.002 | 73300 | 0.0023 | 0.0135 | 0.00028 | 0.00027 | 0.0039 | 0.469 | 0.0024 | 0.007 | 0.017 | 0 | 0.036 | 0.0053 | 0.0033 | 0.0021 | 0.001 | NULL | NULL | NULL | 0 | 0 | 33 | 0 | 0 | 0 | 75 | 0 | 0 | 0 | 0 | 0 | 85 | 0 | 1611 | 132 | 0
7A06510 | 低合金 | HRB400B | 1651 | 0.00079 |  | 0.00031 |  | 0.002 | 73950 | 0.0023 | 0.0135 | 0.00029 | 0.00021 | 0.0038 | 0.468 | 0.0024 | 0.006 | 0.017 | 0 | 0.033 | 0.0057 | 0.0036 | 0.002 | 0.001 | NULL | NULL | NULL | 0 | 0 | 32 | 0 | 0 | 0 | 0 | 25 | 0 | 0 | 0 | 0 | 51 | 0 | 1568 | 132 | 0
7A06509 | 低合金 | HRB400B | 1680 | 0.0009 |  | 0.00025 |  | 0.002 | 74300 | 0.0022 | 0.0136 | 0.00027 | 0.0003 | 0.004 | 0.461 | 0.0028 | 0.009 | 0.018 | 0 | 0.033 | 0.0053 | 0.0033 | 0.001 | 0.001 | NULL | NULL | NULL | 0 | 0 | 32 | 0 | 0 | 0 | 0 | 0 | 0 | 0 | 0 | 0 | 51 | 0 | 1569 | 132 | 20
7A06508 | 低合金 | HRB500B | 1653 | 0.00062 |  | 0.00026 |  | 0.002 | 74400 | 0.0021 | 0.0143 | 0.00036 | 0.00019 | 0.0046 | 0.473 | 0.0025 | 0.005 | 0.017 | NULL | 0.086 | 0.0075 | 0.0047 | 0.0033 | 0.0012 | NULL | NULL | 0.0004 | 0 | 0 | 80 | 0 | 0 | 0 | 0 | 50 | 0 | 0 | 0 | 150 | 102 | 0 | 1564 | 0 | 0
7A06507 | 低合金 | HRB400B | 1652 | 0.00055 |  | 0.00039 |  | 0.002 | 74200 | 0.0024 | 0.0139 | 0.00033 | 0.00031 | 0.0042 | 0.484 | 0.0024 | 0.006 | 0.014 | 0 | 0.032 | 0.0062 | 0.0039 | 0.0007 | 0.001 | NULL | NULL | NULL | 0 | 0 | 31 | 0 | 0 | 0 | 0 | 50 | 0 | 0 | 0 | 0 | 85 | 0 | 1518 | 132 | 0
7A06506 | 低合金 | HRB400B | 1671 | 0.00067 |  | 0.00026 |  | 0.002 | 72850 | 0.0023 | 0.0134 | 0.00031 | 0.00029 | 0.0043 | 0.467 | 0.0026 | 0.005 | 0.017 | 0 | 0.034 | 0.0057 | 0.0035 | 0.0019 | 0.001 | NULL | NULL | NULL | 0 | 0 | 31 | 0 | 0 | 0 | 0 | 50 | 0 | 0 | 0 | 0 | 68 | 0 | 1567 | 132 | 0
7A06505 | 低合金 | HRB400B | 1673 | 0.00067 |  | 0.00022 |  | 0.002 | 75050 | 0.0023 | 0.0134 | 0.0003 | 0.00025 | 0.0038 | 0.467 | 0.0026 | 0.005 | 0.019 | 0 | 0.035 | 0.0051 | 0.0032 | 0.0016 | 0.001 | NULL | NULL | NULL | 0 | 0 | 30 | 0 | 0 | 0 | 0 | 50 | 0 | 0 | 0 | 0 | 68 | 0 | 1445 | 132 | 0
7A06504 | 低合金 | HRB400B | 1684 | 0.00074 |  | 0.00027 |  | 0.001 | 71000 | 0.0022 | 0.0133 | 0.00031 | 0.00027 | 0.0037 | 0.456 | 0.0025 | 0.007 | 0.021 | 0 | 0.037 | 0.0078 | 0.0049 | 0.0026 | 0.003 | NULL | NULL | NULL | 0 | 0 | 11 | 0 | 0 | 34 | 0 | 50 | 0 | 0 | 0 | 0 | 68 | 0 | 1512 | 132 | 0
7A06503 | 低合金 | HRB400B | 1659 | 0.00063 |  | 0.00032 |  | 0.002 | 71400 | 0.0023 | 0.0135 | 0.00033 | 0.00036 | 0.004 | 0.472 | 0.0033 | 0.009 | 0.02 | 0 | 0.037 | 0.006 | 0.0038 | 0.0045 | 0.001 | NULL | NULL | NULL | 0 | 0 | 12 | 0 | 0 | 34 | 0 | 50 | 0 | 0 | 0 | 0 | 68 | 0 | 1625 | 132 | 0
7A06502 | 低合金 | HRB400B | 1676 | 0.0011 |  | 0.00023 |  | 0.002 | 78800 | 0.0023 | 0.0134 | 0.00031 | 0.00027 | 0.0038 | 0.468 | 0.0025 | 0.007 | 0.019 | 0 | 0.036 | 0.0053 | 0.0033 | 0.0019 | 0.001 | NULL | NULL | NULL | 47 | 0 | 0 | 0 | 0 | 0 | 0 | 25 | 0 | 0 | 0 | 0 | 34 | 0 | 1560 | 132 | 0
7A06501 | 低合金 | HRB400B | 1647 | 0.00073 |  | 0.00031 |  | 0.002 | 77850 | 0.0023 | 0.0133 | 0.00031 | 0.00023 | 0.0038 | 0.466 | 0.0026 | 0.008 | 0.018 | 0 | 0.035 | 0.0056 | 0.0035 | 0.0022 | 0.001 | NULL | NULL | NULL | 48 | 0 | 0 | 0 | 0 | 0 | 0 | 50 | 0 | 0 | 0 | 0 | 68 | 0 | 1570 | 132 | 0
7A06500 | 低合金 | HRB400B | 1683 | 0.0007 |  | 0.00022 |  | 0.002 | 120050 | 0.0024 | 0.0139 | 0.00028 | 0.00029 | 0.0041 | 0.487 | 0.0028 | 0.007 | 0.019 | 0 | 0.036 | 0.0054 | 0.0034 | 0.0031 | 0.001 | NULL | NULL | NULL | 46 | 0 | 0 | 0 | 0 | 0 | 0 | 50 | 0 | 0 | 0 | 0 | 68 | 0 | 1549 | 132 | 0
7A06499 | 低合金 | HRB400B | 1647 | 0.00108 |  | 0.00028 |  | 0.002 | 73450 | 0.0023 | 0.0128 | 0.00032 | 0.00025 | 0.0033 | 0.458 | 0.0027 | 0.008 | 0.02 | 0 | 0.035 | 0.0057 | 0.0035 | 0.0029 | 0.001 | NULL | NULL | NULL | 6 | 0 | 0 | 0 | 0 | 40 | 0 | 0 | 0 | 0 | 0 | 0 | 34 | 0 | 1431 | 88 | 20
7A06498 | 低合金 | HRB500B | 1641 | 0.00045 |  | 0.00038 |  | 0.002 | 67850 | 0.0022 | 0.014 | 0.00037 | 0.00027 | 0.0049 | 0.478 | 0.0025 | 0.005 | 0.017 | NULL | 0.086 | 0.0064 | 0.004 | 0.004 | 0.0013 | NULL | NULL | 0.0005 | 0 | 0 | 79 | 0 | 0 | 0 | 0 | 50 | 0 | 0 | 0 | 180 | 102 | 0 | 1549 | 0 | 0
7A06497 | 低合金 | HRB500B | 1671 | 0.00043 |  | 0.0003 |  | 0.001 | 71700 | 0.0023 | 0.0147 | 0.00034 | 0.0003 | 0.0053 | 0.501 | 0.003 | 0.007 | 0.021 | NULL | 0.085 | 0.0073 | 0.0046 | 0.0041 | 0.0018 | NULL | NULL | 0.0005 | 0 | 0 | 78 | 0 | 0 | 0 | 0 | 75 | 0 | 0 | 0 | 120 | 119 | 0 | 1550 | 0 | 0
7A06496 | 低合金 | HRB500D | 1662 | 0.00068 |  | 0.00025 |  | 0.003 | 72200 | 0.0022 | 0.0143 | 0.00029 | 0.00022 | 0.0046 | 0.482 | 0.0022 | 0.005 | 0.02 | NULL | 0.081 | 0.0053 | 0.0033 | 0.0033 | 0.0015 | NULL | NULL | 0.0005 | 0 | 0 | 77 | 0 | 0 | 0 | 0 | 50 | 0 | 0 | 0 | 120 | 102 | 0 | 1550 | 0 | 0
7A06495 | 低合金 | HRB500D | 1651 | 0.00057 |  | 0.00036 |  | 0.003 | 73200 | 0.0023 | 0.014 | 0.00036 | 0.00026 | 0.0045 | 0.488 | 0.0026 | 0.006 | 0.022 | NULL | 0.081 | 0.0053 | 0.0033 | 0.0047 | 0.0017 | NULL | NULL | 0.0006 | 0 | 0 | 77 | 0 | 0 | 0 | 0 | 75 | 0 | 0 | 0 | 120 | 119 | 0 | 1550 | 0 | 0
7A06494 | 低合金 | HRB500D | 1645 | 0.00049 |  | 0.00034 |  | 0.002 | 71800 | 0.0023 | 0.0141 | 0.00036 | 0.00024 | 0.0047 | 0.49 | 0.0029 | 0.006 | 0.024 | NULL | 0.081 | 0.01 | 0.0066 | 0.005 | 0.0024 | NULL | NULL | 0.0005 | 0 | 0 | 76 | 0 | 0 | 0 | 0 | 50 | 0 | 0 | 0 | 120 | 110 | 0 | 1550 | 0 | 0
7A06493 | 低合金 | HRB500D | 1682 | 0.00072 |  | 0.00027 |  | 0.003 | 71100 | 0.0022 | 0.0145 | 0.0003 | 0.00026 | 0.0047 | 0.487 | 0.0028 | 0.007 | 0.021 | NULL | 0.086 | 0.0057 | 0.0035 | 0.0055 | 0.0018 | NULL | NULL | 0.0005 | 0 | 0 | 79 | 0 | 0 | 0 | 0 | 50 | 0 | 0 | 0 | 120 | 100 | 0 | 1550 | 0 | 0
7A06492 | 低合金 | HRB500D | 1682 | 0.00059 |  | 0.00035 |  | 0.003 | 70100 | 0.0022 | 0.014 | 0.00033 | 0.00032 | 0.0043 | 0.476 | 0.0033 | 0.005 | 0.019 | NULL | 0.069 | 0.0058 | 0.0036 | 0.0049 | 0.002 | NULL | NULL | 0.0005 | 0 | 0 | 67 | 0 | 0 | 0 | 0 | 50 | 0 | 0 | 0 | 120 | 102 | 0 | 1600 | 0 | 0
7A06491 | 低合金 | HRB500D | 1663 | 0.0005 |  | 0.00035 |  | 0.003 | 74600 | 0.0022 | 0.0143 | 0.00033 | 0.00025 | 0.0044 | 0.481 | 0.0028 | 0.009 | 0.024 | NULL | 0.071 | 0.0057 | 0.0035 | 0.0064 | 0.0019 | NULL | NULL | 0.0005 | 0 | 0 | 66 | 0 | 0 | 0 | 0 | 75 | 0 | 0 | 0 | 120 | 112 | 0 | 1550 | 0 | 0
7A06490 | 低合金 | HRB500D | 0 | 0.0006 |  | 0.0003 |  | 0.003 | 71900 | 0.0022 | 0.0143 | 0.0003 | 0.00025 | 0.0044 | 0.478 | 0.002 | 0.003 | 0.014 | NULL | 0.073 | 0.0055 | 0.0034 | 0.0016 | 0.0018 | NULL | NULL | 0.0005 | 0 | 0 | 69 | 0 | 0 | 0 | 0 | 50 | 0 | 0 | 0 | 120 | 105 | 0 | 1550 | 0 | 0
7A06489 | 低合金 | HRB500D | 1689 | 0.00065 |  | 0.0004 |  | 0.003 | 72150 | 0.0022 | 0.0142 | 0.00041 | 0.0003 | 0.0044 | 0.48 | 0.0026 | 0.007 | 0.013 | NULL | 0.085 | 0.006 | 0.0038 | 0.0029 | 0.0021 | NULL | NULL | 0.0005 | 0 | 0 | 78 | 0 | 0 | 0 | 0 | 50 | 0 | 0 | 0 | 140 | 102 | 0 | 1530 | 0 | 0
7A06488 | 低合金 | HRB500B | 1704 | 0.00074 |  | 0.00031 |  | 0.002 | 73650 | 0.0022 | 0.0146 | 0.0003 | 0.00034 | 0.0049 | 0.486 | 0.0024 | 0.004 | 0.011 | NULL | 0.085 | 0.0063 | 0.0039 | 0.0025 | 0.0025 | NULL | NULL | 0.0005 | 0 | 0 | 77 | 0 | 0 | 0 | 0 | 50 | 0 | 0 | 0 | 180 | 95 | 0 | 1520 | 0 | 0
7A06487 | 低合金 | HRB500B | 1678 | 0.00069 |  | 0.0003 |  | 0.003 | 71100 | 0.0022 | 0.0147 | 0.00029 | 0.0003 | 0.0048 | 0.489 | 0.0026 | 0.005 | 0.017 | NULL | 0.085 | 0.0064 | 0.004 | 0.0036 | 0.002 | NULL | NULL | 0.0005 | 0 | 0 | 79 | 0 | 0 | 0 | 0 | 50 | 0 | 0 | 0 | 160 | 102 | 0 | 1570 | 0 | 0
7A06486 | 低合金 | HRB500B | 1679 | 0.00046 |  | 0.00025 |  | 0.003 | 71650 | 0.0023 | 0.015 | 0.00028 | 0.00029 | 0.0051 | 0.504 | 0.0024 | 0.004 | 0.015 | NULL | 0.085 | 0.0055 | 0.0034 | 0.0029 | 0.0019 | NULL | NULL | 0.0005 | 0 | 0 | 77 | 0 | 0 | 0 | 0 | 75 | 0 | 0 | 0 | 190 | 115 | 0 | 1590 | 0 | 0
7A06485 | 低合金 | HRB500B | 1662 | 0.00084 |  | 0.00032 |  | 0.003 | 69350 | 0.0022 | 0.015 | 0.00031 | 0.0003 | 0.0052 | 0.494 | 0.0024 | 0.005 | 0.016 | NULL | 0.083 | 0.0059 | 0.0037 | 0.0025 | 0.0018 | NULL | NULL | 0.0005 | 0 | 0 | 81 | 0 | 0 | 0 | 0 | 75 | 0 | 0 | 0 | 180 | 119 | 0 | 1710 | 0 | 0
7A06484 | 低合金 | HRB500B | 1800 | 0.00031 |  | 0.00033 |  | 0.003 | 73650 | 0.0021 | 0.0143 | 0.00033 | 0.00028 | 0.0049 | 0.472 | 0.0021 | 0.006 | 0.014 | NULL | 0.084 | 0.0066 | 0.0041 | 0.0037 | 0.0015 | NULL | NULL | 0.0006 | 0 | 0 | 81 | 0 | 0 | 0 | 0 | 75 | 0 | 0 | 0 | 180 | 119 | 0 | 1710 | 0 | 0
7A06483 | 低合金 | HRB500B | 1689 | 0.001 |  | 0.00024 |  | 0.003 | 74900 | 0.0023 | 0.0149 | 0.00023 | 0.00026 | 0.0053 | 0.503 | 0.0024 | 0.004 | 0.015 | NULL | 0.085 | 0.0057 | 0.0036 | 0.0025 | 0.0025 | NULL | NULL | 0.0006 | 0 | 0 | 81 | 0 | 0 | 0 | 0 | 25 | 0 | 0 | 0 | 200 | 90 | 0 | 1600 | 0 | 0
7A06482 | 低合金 | HRB500B | 1666 | 0.00073 |  | 0.00031 |  | 0.003 | 71700 | 0.0022 | 0.0143 | 0.0003 | 0.00024 | 0.0052 | 0.482 | 0.0026 | 0.005 | 0.019 | NULL | 0.083 | 0.0066 | 0.0041 | 0.0016 | 0.0023 | NULL | NULL | 0.0005 | 0 | 0 | 81 | 0 | 0 | 0 | 0 | 50 | 0 | 0 | 0 | 190 | 85 | 0 | 1600 | 0 | 0
7A06481 | 低合金 | HRB500B | 0 | 0.00075 |  | 0.00023 |  | 0.001 | 74600 | 0.0022 | 0.0146 | 0.00027 | 0.00023 | 0.0051 | 0.487 | 0.0025 | 0.004 | 0.017 | NULL | 0.085 | 0.0076 | 0.0047 | 0.0023 | 0.0017 | NULL | NULL | 0.0005 | 0 | 0 | 82 | 0 | 0 | 0 | 0 | 50 | 0 | 0 | 0 | 200 | 85 | 0 | 1660 | 0 | 0
7A06480 | 低合金 | HRB500B | 1640 | 0.00067 |  | 0.00033 |  | 0.002 | 73700 | 0.0021 | 0.014 | 0.00033 | 0.00019 | 0.0051 | 0.466 | 0.0023 | 0.004 | 0.016 | NULL | 0.082 | 0.0054 | 0.0034 | 0.0017 | 0.0014 | NULL | NULL | 0.0005 | 0 | 0 | 77 | 0 | 0 | 0 | 0 | 50 | 0 | 0 | 0 | 200 | 102 | 0 | 1540 | 0 | 0
7A06479 | 低合金 | HRB500D | 1649 | 0.00068 |  | 0.0003 |  | 0.002 | 71350 | 0.0022 | 0.0143 | 0.00034 | 0.00026 | 0.0049 | 0.481 | 0.0024 | 0.004 | 0.015 | NULL | 0.082 | 0.0069 | 0.0043 | 0.0026 | 0.0018 | NULL | NULL | 0.0006 | 0 | 0 | 75 | 0 | 0 | 0 | 0 | 50 | 0 | 0 | 0 | 150 | 85 | 0 | 1520 | 0 | 0
7A06478 | 低合金 | HRB500D | 1649 | 0.00074 |  | 0.00033 |  | 0.002 | 70950 | 0.0023 | 0.0149 | 0.00034 | 0.0003 | 0.0047 | 0.502 | 0.0026 | 0.003 | 0.017 | NULL | 0.084 | 0.0385 | 0.033 | 0.0032 | 0.0025 | NULL | NULL | 0.0005 | 0 | 0 | 75 | 0 | 0 | 0 | 0 | 50 | 0 | 0 | 0 | 150 | 85 | 0 | 1540 | 0 | 0
7A06477 | 低合金 | HRB500D | 1707 | 0.00076 |  | 0.0003 |  | 0.002 | 70500 | 0.0021 | 0.0145 | 0.00024 | 0.00023 | 0.0049 | 0.475 | 0.0022 | 0.003 | 0.016 | NULL | 0.085 | 0.0057 | 0.0035 | 0.0037 | 0.0015 | NULL | NULL | 0.0005 | 0 | 0 | 75 | 0 | 0 | 0 | 0 | 50 | 0 | 0 | 0 | 150 | 85 | 0 | 1520 | 0 | 0
7A06476 | 低合金 | HRB500D | 1674 | 0.00074 |  | 0.00029 |  | 0.002 | 69050 | 0.0022 | 0.0147 | 0.00028 | 0.00027 | 0.0049 | 0.49 | 0.0027 | 0.005 | 0.018 | NULL | 0.085 | 0.0076 | 0.0047 | 0.0036 | 0.0019 | NULL | NULL | 0.0005 | 0 | 0 | 75 | 0 | 0 | 0 | 0 | 50 | 0 | 0 | 0 | 160 | 85 | 0 | 1540 | 0 | 0
7A06475 | 低合金 | HRB500D | 0 | 0.00075 |  | 0.00025 |  | 0.002 | 70050 | 0.0021 | 0.0141 | 0.00026 | 0.0002 | 0.0046 | 0.468 | 0.0022 | 0.003 | 0.017 | NULL | 0.081 | 0.0049 | 0.003 | 0.0028 | 0.0013 | NULL | NULL | 0.0005 | 0 | 0 | 77 | 0 | 0 | 0 | 0 | 25 | 0 | 0 | 0 | 160 | 102 | 0 | 1610 | 0 | 0
7A06474 | 低合金 | HRB500D | 0 | 0.00101 |  | 0.00025 |  | 0.002 | 73400 | 0.0021 | 0.0145 | 0.0003 | 0.00022 | 0.0052 | 0.475 | 0.0024 | 0.004 | 0.017 | NULL | 0.083 | 0.0074 | 0.0046 | 0.0029 | 0.0025 | NULL | NULL | 0.0005 | 0 | 0 | 77 | 0 | 0 | 0 | 0 | 25 | 0 | 0 | 0 | 200 | 68 | 0 | 1550 | 0 | 0
7A06473 | 低合金 | HRB500D | 1659 | 0.00081 |  | 0.00027 |  | 0.002 | 71050 | 0.0021 | 0.0146 | 0.00029 | 0.00024 | 0.0055 | 0.477 | 0.0026 | 0.003 | 0.016 | NULL | 0.083 | 0.0055 | 0.0034 | 0.0035 | 0.0023 | NULL | NULL | 0.0005 | 0 | 0 | 78 | 0 | 0 | 0 | 0 | 25 | 0 | 0 | 0 | 0 | 85 | 0 | 1560 | 0 | 0
7A06472 | 低合金 | HRB500D | 1662 | 0.00094 |  | 0.00027 |  | 0.002 | 72700 | 0.0021 | 0.0147 | 0.00028 | 0.00025 | 0.0052 | 0.479 | 0.0028 | 0.006 | 0.018 | NULL | 0.08 | 0.4393 | 0.3366 | 0.0043 | 0.0023 | NULL | NULL | 0.0006 | 0 | 0 | 77 | 0 | 0 | 0 | 0 | 25 | 0 | 0 | 0 | 200 | 85 | 0 | 1560 | 0 | 0
7A06471 | 低合金 | HRB500D | 1678 | 0.00071 |  | 0.00031 |  | 0.001 | 70550 | 0.0021 | 0.0144 | 0.00031 | 0.00022 | 0.005 | 0.474 | 0.0025 | 0.007 | 0.017 | NULL | 0.083 | 0.006 | 0.0037 | 0.0044 | 0.0019 | NULL | NULL | 0.0005 | 0 | 0 | 77 | 0 | 0 | 0 | 0 | 50 | 0 | 0 | 0 | 200 | 102 | 0 | 1610 | 0 | 0
7A06470 | 低合金 | HRB500D | 1645 | 0.00071 |  | 0.00029 |  | 0.002 | 72650 | 0.0021 | 0.0146 | 0.0003 | 0.00022 | 0.0052 | 0.477 | 0.0026 | 0.004 | 0.018 | NULL | 0.08 | 0.0062 | 0.0039 | 0.0038 | 0.0018 | NULL | NULL | 0.0005 | 0 | 0 | 77 | 0 | 0 | 0 | 0 | 50 | 0 | 0 | 0 | 0 | 102 | 0 | 1660 | 0 | 0
7A06469 | 低合金 | HRB500D | 1643 | 0.00067 |  | 0.00029 |  | 0.003 | 73950 | 0.0021 | 0.014 | 0.00033 | 0.00023 | 0.0049 | 0.467 | 0.0024 | 0.004 | 0.016 | NULL | 0.081 | 0.0049 | 0.0031 | 0.0026 | 0.0011 | NULL | NULL | 0.0005 | 0 | 0 | 77 | 0 | 0 | 0 | 0 | 50 | 0 | 0 | 0 | 0 | 102 | 0 | 1600 | 0 | 0
7A06468 | 低合金 | HRB500B | 1666 | 0.00072 |  | 0.0003 |  | 0.002 | 73000 | 0.0021 | 0.014 | 0.00029 | 0.00021 | 0.0051 | 0.468 | 0.0026 | 0.004 | 0.021 | NULL | 0.084 | 0.0048 | 0.003 | 0.0031 | 0.0011 | NULL | NULL | 0.0005 | 0 | 0 | 80 | 0 | 0 | 0 | 0 | 25 | 0 | 0 | 0 | 0 | 102 | 0 | 1620 | 0 | 0
7A06467 | 低合金 | HRB500B | 1672 | 0.00038 |  | 0.00024 |  | 0.002 | 73150 | 0.0022 | 0.0152 | 0.0003 | 0.00019 | 0.006 | 0.499 | 0.0028 | 0.009 | 0.021 | NULL | 0.085 | 0.0067 | 0.0042 | 0.007 | 0.002 | NULL | NULL | 0.0005 | 0 | 0 | 79 | 0 | 0 | 0 | 0 | 75 | 0 | 0 | 0 | 200 | 119 | 0 | 1710 | 0 | 0
7A06466 | 低合金 | HRB500B | 1617 | 0.00074 |  | 0.00023 |  | 0.002 | 73450 | 0.0022 | 0.0143 | 0.00023 | 0.00019 | 0.0049 | 0.484 | 0.002 | 0.012 | 0.023 | NULL | 0.088 | 0.0066 | 0.0041 | 0.0064 | 0.0021 | NULL | NULL | 0.0007 | 0 | 0 | 79 | 0 | 0 | 0 | 0 | 75 | 0 | 0 | 0 | 210 | 127 | 0 | 1680 | 0 | 0
7A06465 | 低合金 | HRB400B | 1655 | 0.00082 |  | 0.00033 |  | 0.002 | 65600 | 0.0022 | 0.0132 | 0.00033 | 0.0002 | 0.0037 | 0.454 | 0.0022 | 0.006 | 0.018 | 0 | 0.036 | 0.0061 | 0.0038 | 0.0064 | 0.002 | NULL | NULL | NULL | 7 | 0 | 0 | 0 | 0 | 40 | 50 | 0 | 0 | 0 | 0 | 0 | 68 | 0 | 1460 | 88 | 0
7A06464 | 低合金 | HRB400B | 1654 | 0.00038 |  | 0.0003 |  | 0.001 | 71000 | 0.0023 | 0.0132 | 0.0003 | 0.0002 | 0.0036 | 0.465 | 0.002 | 0.009 | 0.016 | 0 | 0.038 | 0.0064 | 0.004 | 0.0086 | 0.001 | NULL | NULL | NULL | 0 | 0 | 0 | 0 | 0 | 49 | 50 | 0 | 0 | 0 | 0 | 0 | 102 | 0 | 1490 | 88 | 0
7A06463 | 低合金 | HRB400B | 1660 | 0.00048 |  | 0.00027 |  | 0.002 | 71350 | 0.0023 | 0.0133 | 0.00031 | 0.0003 | 0.0036 | 0.467 | 0.0023 | 0.007 | 0.014 | 0 | 0.039 | 0.0082 | 0.0051 | 0.0072 | 0.001 | NULL | NULL | NULL | 0 | 0 | 0 | 0 | 0 | 49 | 50 | 0 | 0 | 0 | 0 | 0 | 90 | 0 | 1460 | 88 | 0
7A06462 | 低合金 | HRB400B | 1662 | 0.00065 |  | 0.00028 |  | 0.003 | 71000 | 0.0022 | 0.0132 | 0.00034 | 0.00026 | 0.0037 | 0.456 | 0.0027 | 0.009 | 0.02 | 0 | 0.037 | 0.0069 | 0.0043 | 0.0073 | 0.001 | NULL | NULL | NULL | 14 | 0 | 0 | 0 | 0 | 30 | 25 | 0 | 0 | 0 | 0 | 0 | 80 | 0 | 1500 | 88 | 0
7A06461 | 低合金 | HRB400B | 1668 | 0.00057 |  | 0.0002 |  | 0.003 | 70850 | 0.0022 | 0.0134 | 0.0003 | 0.00033 | 0.0038 | 0.46 | 0.0031 | 0.008 | 0.022 | 0 | 0.036 | 0.0051 | 0.0032 | 0.0051 | 0.001 | NULL | NULL | NULL | 15 | 0 | 0 | 0 | 0 | 30 | 50 | 0 | 0 | 0 | 0 | 0 | 85 | 0 | 1530 | 88 | 0
7A06460 | 低合金 | HRB400B | 1659 | 0.00041 |  | 0.00024 |  | 0.002 | 70100 | 0.0024 | 0.0133 | 0.00029 | 0.00018 | 0.0038 | 0.478 | 0.0027 | 0.017 | 0.027 | 0 | 0.034 | 0.0052 | 0.0032 | 0.006 | 0.002 | NULL | NULL | NULL | 14 | 0 | 0 | 0 | 0 | 30 | 50 | 0 | 0 | 0 | 0 | 0 | 102 | 0 | 1450 | 88 | 0
7A06459 | 低合金 | HRB400B | 1666 | 0.00057 |  | 0.00025 |  | 0.002 | 70300 | 0.0024 | 0.0132 | 0.0003 | 0.00029 | 0.0037 | 0.477 | 0.0031 | 0.012 | 0.025 | 0 | 0.035 | 0.0055 | 0.0034 | 0.0053 | 0.002 | NULL | NULL | NULL | 14 | 0 | 0 | 0 | 0 | 30 | 50 | 0 | 0 | 0 | 0 | 0 | 85 | 0 | 1470 | 88 | 0
7A06458 | 低合金 | HRB400B | 1645 | 0.00117 |  | 0.00029 |  | 0.002 | 70450 | 0.0022 | 0.0134 | 0.00033 | 0.00018 | 0.0039 | 0.459 | 0.0028 | 0.012 | 0.024 | 0 | 0.035 | 0.0566 | 0.0475 | 0.0047 | 0.001 | NULL | NULL | NULL | 15 | 0 | 0 | 0 | 0 | 30 | 0 | 0 | 0 | 0 | 0 | 0 | 40 | 0 | 1530 | 88 | 20
7A06457 | 低合金 | HRB400B | 1658 | 0.00034 |  | 0.00026 |  | 0.003 | 67500 | 0.0024 | 0.014 | 0.00029 | 0.00028 | 0.0039 | 0.489 | 0.0027 | 0.01 | 0.021 | 0 | 0.034 | 0.005 | 0.0031 | 0.0049 | 0.001 | NULL | NULL | NULL | 15 | 0 | 0 | 0 | 0 | 32 | 50 | 0 | 0 | 0 | 0 | 0 | 110 | 0 | 1550 | 88 | 0
7A06456 | 低合金 | HRB400B | 1802 | 0.00083 |  | 0.00028 |  | 0.002 | 74000 | 0.0023 | 0.013 | 0.00031 | 0.00022 | 0.0036 | 0.461 | 0.0021 | 0.013 | 0.022 | 0 | 0.036 | 0.0057 | 0.0036 | 0.0052 | 0.001 | NULL | NULL | NULL | 15 | 0 | 0 | 0 | 0 | 30 | 0 | 0 | 0 | 0 | 0 | 0 | 68 | 0 | 1530 | 88 | 20
7A06455 | 低合金 | HRB400B | 1649 | 0.0005 |  | 0.00016 |  | 0.003 | 72400 | 0.0023 | 0.0135 | 0.00028 | 0.00022 | 0.0039 | 0.47 | 0.0026 | 0.009 | 0.015 | 0 | 0.036 | 0.006 | 0.0037 | 0.0051 | 0.001 | NULL | NULL | NULL | 15 | 0 | 0 | 0 | 0 | 32 | 50 | 0 | 0 | 0 | 0 | 0 | 95 | 0 | 1530 | 88 | 0
7A06454 | 低合金 | HRB400B | 1659 | 0.00075 |  | 0.00026 |  | 0.002 | 75050 | 0.0021 | 0.014 | 0.00031 | 0.00036 | 0.0041 | 0.457 | 0.0023 | 0.006 | 0.015 | 0 | 0.034 | 0.0054 | 0.0034 | 0.0022 | 0.001 | NULL | NULL | NULL | 15 | 0 | 0 | 0 | 0 | 33 | 25 | 0 | 0 | 0 | 0 | 0 | 68 | 0 | 1567 | 88 | 0
7A06453 | 低合金 | HRB400B | 1662 | 0.00101 |  | 0.00026 |  | 0.002 | 75900 | 0.0023 | 0.0132 | 0.00024 | 0.00019 | 0.0034 | 0.464 | 0.0024 | 0.007 | 0.025 | NULL | 0.035 | 0.0043 | 0.0021 | 0.0003 | 0 | NULL | NULL | NULL | 14 | 0 | 0 | 0 | 0 | 32 | 0 | 0 | 0 | 0 | 0 | 0 | 51 | 0 | 1467 | 88 | 20
7A06452 | 低合金 | HRB400B | 1672 | 0.00075 |  | 0.00022 |  | 0.001 | 71500 | 0.0023 | 0.0135 | 0.00025 | 0.00021 | 0.0034 | 0.466 | 0.0017 | 0.004 | 0.012 | NULL | 0.034 | 0.0054 | 0.0032 | 0.0002 | 0 | NULL | NULL | NULL | 14 | 0 | 0 | 0 | 0 | 32 | 25 | 0 | 0 | 0 | 0 | 0 | 85 | 0 | 1574 | 88 | 0
7A06451 | 低合金 | HRB400B | 1668 | 0.0009 |  | 0.00024 |  | 0.001 | 74500 | 0.0023 | 0.0132 | 0.00023 | 0.00021 | 0.0033 | 0.461 | 0.0016 | 0.004 | 0.011 | NULL | 0.034 | 0.0043 | 0.0021 | 0 | 0 | NULL | NULL | NULL | 14 | 0 | 0 | 0 | 0 | 32 | 0 | 0 | 0 | 0 | 0 | 0 | 68 | 0 | 1563 | 88 | 20
7A06450 | 低合金 | HRB400B | 1682 | 0.00104 |  | 0.00028 |  | 0.001 | 74300 | 0.0023 | 0.0136 | 0.00023 | 0.00023 | 0.0034 | 0.469 | 0.0019 | 0.005 | 0.014 | NULL | 0.034 | 0.0043 | 0.0021 | 0 | 0 | NULL | NULL | NULL | 16 | 0 | 0 | 0 | 0 | 33 | 0 | 0 | 0 | 0 | 0 | 0 | 34 | 0 | 1457 | 88 | 20
7A06449 | 低合金 | HRB400B | 1662 | 0.00082 |  | 0.00017 |  | 0.001 | 73750 | 0.0022 | 0.013 | 0.00028 | 0.00024 | 0.0032 | 0.45 | 0.0022 | 0.007 | 0.02 | 0 | 0.033 | 0.0048 | 0.003 | 0.0029 | 0.001 | NULL | NULL | NULL | 14 | 0 | 0 | 0 | 0 | 32 | 0 | 0 | 0 | 0 | 0 | 0 | 68 | 0 | 1555 | 88 | 20
7A06448 | 低合金 | HRB400B | 1664 | 0.00101 |  | 0.00021 |  | 0.001 | 73000 | 0.0023 | 0.0131 | 0.00025 | 0.00018 | 0.0035 | 0.459 | 0.0016 | 0.005 | 0.012 | NULL | 0.035 | 0.0046 | 0.0024 | 0 | 0 | NULL | NULL | NULL | 15 | 0 | 0 | 0 | 0 | 32 | 0 | 0 | 0 | 0 | 0 | 0 | 51 | 0 | 1511 | 88 | 20
7A06447 | 低合金 | HRB400B | 1671 | 0.00106 |  | 0.00022 |  | 0.001 | 72450 | 0.0022 | 0.0136 | 0.00028 | 0.00026 | 0.0037 | 0.46 | 0.0025 | 0.006 | 0.013 | NULL | 0.034 | 0.0043 | 0.0021 | 0.0001 | 0 | NULL | NULL | NULL | 14 | 0 | 0 | 0 | 0 | 32 | 0 | 0 | 0 | 0 | 0 | 0 | 51 | 0 | 1518 | 88 | 20
7A06446 | 低合金 | HRB400B | 1670 | 0.00106 |  | 0.00021 |  | 0.002 | 74650 | 0.0022 | 0.0132 | 0.00028 | 0.0002 | 0.0035 | 0.452 | 0.0019 | 0.006 | 0.014 | NULL | 0.035 | 0.0047 | 0.0025 | 0 | 0 | NULL | NULL | NULL | 14 | 0 | 0 | 0 | 0 | 32 | 0 | 0 | 0 | 0 | 0 | 0 | 51 | 0 | 1447 | 88 | 20
7A06445 | 低合金 | HRB400B | 1654 | 0.0004 |  | 0.00029 |  | 0.002 | 68400 | 0.0023 | 0.0135 | 0.00029 | 0.00026 | 0.0035 | 0.468 | 0.0024 | 0.006 | 0.016 | NULL | 0.034 | 0.0045 | 0.0023 | 0 | 0 | NULL | NULL | NULL | 15 | 0 | 0 | 0 | 0 | 32 | 25 | 0 | 0 | 0 | 0 | 0 | 68 | 0 | 1499 | 88 | 0
7A06444 | 低合金 | HRB400B | 1676 | 0.0004 |  | 0.00026 |  | 0.001 | 73000 | 0.0023 | 0.0133 | 0.00028 | 0.00019 | 0.0035 | 0.464 | 0.0019 | 0.006 | 0.014 | NULL | 0.035 | 0.0043 | 0.0021 | 0 | 0 | NULL | NULL | NULL | 14 | 0 | 0 | 0 | 0 | 32 | 25 | 0 | 0 | 0 | 0 | 0 | 85 | 0 | 1496 | 88 | 0
7A06443 | 低合金 | HRB400B | 1679 | 0.00041 |  | 0.00026 |  | 0.001 | 70950 | 0.0023 | 0.0138 | 0.00029 | 0.0002 | 0.0039 | 0.472 | 0.002 | 0.006 | 0.013 | NULL | 0.035 | 0.0798 | 0.0658 | 0 | 0 | NULL | NULL | NULL | 16 | 0 | 0 | 0 | 0 | 33 | 25 | 0 | 0 | 0 | 0 | 0 | 85 | 0 | 3038 | 88 | 0
7A06442 | 低合金 | HRB400B | 1640 | 0.00067 |  | 0.00027 |  | 0.001 | 74050 | 0.0022 | 0.0137 | 0.00028 | 0.0002 | 0.0038 | 0.461 | 0.0022 | 0.007 | 0.017 | NULL | 0.035 | 0.057 | 0.0485 | 0.0001 | 0 | NULL | NULL | NULL | 14 | 0 | 0 | 0 | 0 | 32 | 25 | 0 | 0 | 0 | 0 | 0 | 85 | 0 | 1454 | 88 | 0
7A06441 | 低合金 | HRB400B | 1662 | 0.00062 |  | 0.00025 |  | 0.001 | 68050 | 0.0023 | 0.0131 | 0.00027 | 0.00025 | 0.0033 | 0.461 | 0.0025 | 0.006 | 0.014 | NULL | 0.034 | 0.0042 | 0.002 | 0 | 0 | NULL | NULL | NULL | 16 | 0 | 0 | 0 | 0 | 33 | 25 | 0 | 0 | 0 | 0 | 0 | 85 | 0 | 1599 | 88 | 20
7A06440 | 低合金 | HRB400B | 1658 | 0.00032 |  | 0.00026 |  | 0.001 | 76400 | 0.0023 | 0.0135 | 0.00027 | 0.00024 | 0.0036 | 0.468 | 0.0025 | 0.006 | 0.015 | NULL | 0.034 | 0.0038 | 0.0016 | 0.0001 | 0 | NULL | NULL | NULL | 16 | 0 | 0 | 0 | 0 | 33 | 50 | 0 | 0 | 0 | 0 | 0 | 0 | 0 | 1590 | 88 | 20
7A06439 | 低合金 | HRB400B | 1656 | 0.00065 |  | 0.00024 |  | 0.001 | 78100 | 0.0023 | 0.014 | 0.00024 | 0.00016 | 0.004 | 0.477 | 0.0024 | 0.005 | 0.016 | NULL | 0.037 | 0.0525 | 0.045 | 0.0002 | 0 | NULL | NULL | NULL | 14 | 0 | 0 | 0 | 0 | 30 | 25 | 0 | 0 | 0 | 0 | 0 | 68 | 0 | 1380 | 132 | 0
7A06438 | 低合金 | HRB400B | 1641 | 0.00074 |  | 0.00022 |  | 0.002 | 66250 | 0.0024 | 0.0137 | 0.00024 | 0.00015 | 0.004 | 0.482 | 0.0024 | 0.007 | 0.02 | NULL | 0.036 | 0.0052 | 0.0029 | 0.0004 | 0 | NULL | NULL | NULL | 15 | 0 | 0 | 0 | 0 | 32 | 25 | 0 | 0 | 0 | 0 | 0 | 68 | 0 | 1460 | 132 | 0
7A06437 | 低合金 | HRB400B | 1651 | 0.00069 |  | 0.0003 |  | 0.002 | 70350 | 0.0022 | 0.0132 | 0.00027 | 0.00018 | 0.0038 | 0.454 | 0.0026 | 0.007 | 0.017 | NULL | 0.035 | 0.0039 | 0.0017 | 0.0001 | 0 | NULL | NULL | NULL | 15 | 0 | 0 | 0 | 0 | 32 | 25 | 0 | 0 | 0 | 0 | 0 | 68 | 0 | 1460 | 132 | 0
7A06436 | 低合金 | HRB400B | 1640 | 0.00074 |  | 0.00035 |  | 0.002 | 72300 | 0.0023 | 0.0133 | 0.00028 | 0.00017 | 0.0038 | 0.466 | 0.0026 | 0.007 | 0.019 | NULL | 0.035 | 0.0053 | 0.003 | 0.0004 | 0 | NULL | NULL | NULL | 15 | 0 | 0 | 0 | 0 | 32 | 25 | 0 | 0 | 0 | 0 | 0 | 68 | 0 | 1500 | 132 | 0
7A06435 | 低合金 | HRB400B | 1673 | 0.0007 |  | 0.00033 |  | 0.002 | 73900 | 0.0023 | 0.0133 | 0.00022 | 0.00017 | 0.0039 | 0.465 | 0.0022 | 0.006 | 0.018 | NULL | 0.035 | 0.0047 | 0.0025 | 0.0002 | 0 | NULL | NULL | NULL | 15 | 0 | 0 | 0 | 0 | 32 | 25 | 0 | 0 | 0 | 0 | 0 | 68 | 0 | 1440 | 132 | 0
7A06434 | 低合金 | HRB400B | 1680 | 0.00071 |  | 0.00027 |  | 0.002 | 70500 | 0.0023 | 0.0133 | 0.00026 | 0.00015 | 0.0039 | 0.465 | 0.0022 | 0.007 | 0.016 | NULL | 0.035 | 0.0044 | 0.0022 | 0.0003 | 0 | NULL | NULL | NULL | 15 | 0 | 0 | 0 | 0 | 32 | 25 | 0 | 0 | 0 | 0 | 0 | 68 | 0 | 1500 | 132 | 0
7A06433 | 低合金 | HRB400B | 1683 | 0.00066 |  | 0.00025 |  | 0.002 | 73800 | 0.0023 | 0.0136 | 0.00025 | 0.0002 | 0.004 | 0.469 | 0.0019 | 0.005 | 0.012 | NULL | 0.036 | 0.0045 | 0.0022 | 0.0004 | 0 | NULL | NULL | NULL | 15 | 0 | 0 | 0 | 0 | 32 | 25 | 0 | 0 | 0 | 0 | 0 | 68 | 0 | 1440 | 132 | 0
7A06432 | 低合金 | HRB400B | 0 | 0.0009 |  | 0.00029 |  | 0.002 | 70200 | 0.0022 | 0.0131 | 0.00025 | 0.00022 | 0.0039 | 0.452 | 0.0025 | 0.005 | 0.015 | NULL | 0.036 | 0.4711 | 0.3835 | 0.0015 | 0 | NULL | NULL | NULL | 15 | 0 | 0 | 0 | 0 | 32 | 25 | 0 | 0 | 0 | 0 | 0 | 54 | 0 | 1540 | 132 | 0
7A06431 | 低合金 | HRB400B | 1671 | 0.00074 |  | 0.00022 |  | 0.002 | 75300 | 0.0023 | 0.0142 | 0.0002 | 0.00016 | 0.004 | 0.479 | 0.0018 | 0.007 | 0.016 | NULL | 0.034 | 0.0044 | 0.0022 | 0 | 0 | NULL | NULL | NULL | 15 | 0 | 0 | 0 | 0 | 30 | 50 | 0 | 0 | 0 | 0 | 0 | 68 | 0 | 1460 | 132 | 0
7A06430 | 低合金 | HRB400B | 1666 | 0.00072 |  | 0.00027 |  | 0.002 | 67200 | 0.0022 | 0.0141 | 0.00028 | 0.00028 | 0.0036 | 0.47 | 0.0032 | 0.008 | 0.018 | NULL | 0.035 | 0.0046 | 0.0023 | 0.0002 | 0 | NULL | NULL | NULL | 7 | 0 | 0 | 0 | 0 | 40 | 25 | 0 | 0 | 0 | 0 | 0 | 85 | 0 | 1550 | 132 | 0
7A06429 | 低合金 | HRB400B | 1679 | 0.0008 |  | 0.00027 |  | 0.002 | 73700 | 0.0022 | 0.0131 | 0.00027 | 0.00026 | 0.0037 | 0.452 | 0.0025 | 0.006 | 0.017 | NULL | 0.035 | 0.0049 | 0.0026 | 0.0005 | 0 | NULL | NULL | NULL | 15 | 0 | 0 | 0 | 0 | 32 | 25 | 0 | 0 | 0 | 0 | 0 | 54 | 0 | 1500 | 132 | 0
7A06428 | 低合金 | HRB400B | 1693 | 0.00072 |  | 0.00029 |  | 0.002 | 72650 | 0.0023 | 0.0135 | 0.00027 | 0.00025 | 0.0037 | 0.469 | 0.0023 | 0.007 | 0.018 | NULL | 0.035 | 0.0052 | 0.003 | 0.0006 | 0 | NULL | NULL | NULL | 15 | 0 | 0 | 0 | 0 | 31 | 25 | 0 | 0 | 0 | 0 | 0 | 68 | 0 | 1520 | 132 | 0
7A06427 | 低合金 | HRB400B | 1674 | 0.00077 |  | 0.00024 |  | 0.002 | 72250 | 0.0023 | 0.0137 | 0.00025 | 0.00023 | 0.004 | 0.473 | 0.0027 | 0.007 | 0.018 | NULL | 0.035 | 0.0049 | 0.0027 | 0.0003 | 0 | NULL | NULL | NULL | 15 | 0 | 0 | 0 | 0 | 31 | 25 | 0 | 0 | 0 | 0 | 0 | 68 | 0 | 1480 | 132 | 0
7A06426 | 低合金 | HRB400B | 1694 | 0.00076 |  | 0.00017 |  | 0.002 | 70800 | 0.0022 | 0.0134 | 0.00024 | 0.00023 | 0.0038 | 0.457 | 0.0023 | 0.007 | 0.018 | NULL | 0.036 | 0.0043 | 0.002 | 0.0002 | 0 | NULL | NULL | NULL | 15 | 0 | 0 | 0 | 0 | 32 | 25 | 0 | 0 | 0 | 0 | 0 | 68 | 0 | 1470 | 132 | 0
7A06425 | 低合金 | HRB400B | 1697 | 0.00047 |  | 0.0002 |  | 0.002 | 72300 | 0.0024 | 0.0136 | 0.00023 | 0.00027 | 0.0036 | 0.479 | 0.0018 | 0.006 | 0.017 | NULL | 0.037 | 0.0058 | 0.0035 | 0.0003 | 0 | NULL | NULL | NULL | 46 | 0 | 0 | 0 | 0 | 0 | 50 | 0 | 0 | 0 | 0 | 0 | 68 | 0 | 1550 | 132 | 0
7A06424 | 低合金 | HRB400B | 1651 | 0.0005 |  | 0.00025 |  | 0.002 | 71050 | 0.0023 | 0.0132 | 0.00028 | 0.00021 | 0.0036 | 0.462 | 0.002 | 0.005 | 0.014 | NULL | 0.035 | 0.0051 | 0.0029 | 0 | 0 | NULL | NULL | NULL | 7 | 0 | 0 | 0 | 0 | 40 | 50 | 0 | 0 | 0 | 0 | 0 | 85 | 0 | 1440 | 88 | 0
7A06423 | 低合金 | HRB400B | 1693 | 0.00037 |  | 0.00024 |  | 0.002 | 72300 | 0.0024 | 0.0132 | 0.00025 | 0.00026 | 0.0037 | 0.471 | 0.0018 | 0.004 | 0.013 | NULL | 0.035 | 0.0049 | 0.0027 | 0 | 0 | NULL | NULL | NULL | 7 | 0 | 0 | 0 | 0 | 40 | 50 | 0 | 0 | 0 | 0 | 0 | 97 | 0 | 1480 | 88 | 0
7A06422 | 低合金 | HRB400B | 1638 | 0.00079 |  | 0.00022 |  | 0.001 | 70850 | 0.0024 | 0.0132 | 0.00023 | 0.00021 | 0.0035 | 0.473 | 0.0021 | 0.006 | 0.017 | NULL | 0.036 | 0.005 | 0.0027 | 0.0003 | 0 | NULL | NULL | NULL | 7 | 0 | 0 | 0 | 0 | 40 | 50 | 0 | 0 | 0 | 0 | 0 | 110 | 0 | 1580 | 88 | 0
7A06421 | 低合金 | HRB400B | 0 | 0.00072 |  | 0.00034 |  | 0.003 | 71000 | 0.0024 | 0.0131 | 0.00025 | 0.00018 | 0.0036 | 0.471 | 0.0018 | 0.006 | 0.017 | NULL | 0.036 | 0.0038 | 0.0016 | 0.0004 | 0 | NULL | NULL | NULL | 45 | 0 | 0 | 0 | 0 | 0 | 75 | 0 | 0 | 0 | 0 | 0 | 108 | 0 | 1550 | 88 | 0
7A06420 | 低合金 | HRB400B | 1676 | 0.00074 |  | 0.00027 |  | 0.003 | 72350 | 0.0023 | 0.0135 | 0.00026 | 0.00026 | 0.0035 | 0.469 | 0.0027 | 0.006 | 0.016 | NULL | 0.035 | 0.0044 | 0.0022 | 0.0005 | 0 | NULL | NULL | NULL | 16 | 0 | 0 | 0 | 0 | 31 | 25 | 0 | 0 | 0 | 0 | 0 | 80 | 0 | 1530 | 88 | 0
7A06419 | 低合金 | HRB400B | 1640 | 0.00037 |  | 0.00029 |  | 0.002 | 63600 | 0.0023 | 0.0132 | 0.00028 | 0.0002 | 0.0036 | 0.463 | 0.0024 | 0.007 | 0.019 | NULL | 0.034 | 0.0047 | 0.0024 | 0.0007 | 0 | NULL | NULL | NULL | 16 | 0 | 0 | 0 | 0 | 31 | 50 | 0 | 0 | 0 | 0 | 0 | 102 | 0 | 1580 | 88 | 0
7A06418 | 低合金 | HRB400B | 1637 | 0.00052 |  | 0.00026 |  | 0.001 | 75100 | 0.0022 | 0.0134 | 0.00026 | 0.00028 | 0.0037 | 0.456 | 0.0023 | 0.005 | 0.013 | NULL | 0.034 | 0.0037 | 0.0015 | 0.0001 | 0 | NULL | NULL | NULL | 15 | 0 | 0 | 0 | 0 | 30 | 50 | 0 | 0 | 0 | 0 | 0 | 93 | 0 | 1520 | 88 | 0
7A06417 | 低合金 | HRB400B | 1640 | 0.00049 |  | 0.00032 |  | 0.002 | 73650 | 0.0023 | 0.0135 | 0.00033 | 0.00022 | 0.0038 | 0.469 | 0.0026 | 0.007 | 0.017 | NULL | 0.034 | 0.0044 | 0.0022 | 0.0004 | 0 | NULL | NULL | NULL | 15 | 0 | 0 | 0 | 0 | 30 | 50 | 0 | 0 | 0 | 0 | 0 | 95 | 0 | 1570 | 88 | 0
7A06416 | 低合金 | HRB400B | 1689 | 0.00044 |  | 0.00029 |  | 0.001 | 74700 | 0.0022 | 0.0136 | 0.00031 | 0.00029 | 0.0038 | 0.46 | 0.0025 | 0.006 | 0.014 | NULL | 0.036 | 0.0045 | 0.0023 | 0.0005 | 0 | NULL | NULL | NULL | 15 | 0 | 0 | 0 | 0 | 30 | 50 | 0 | 0 | 0 | 0 | 0 | 95 | 0 | 1530 | 88 | 0
7A06415 | 低合金 | HRB400B | 1702 | 0.00071 |  | 0.00027 |  | 0.002 | 74900 | 0.0024 | 0.014 | 0.00021 | 0.00019 | 0.004 | 0.487 | 0.0022 | 0.007 | 0.019 | NULL | 0.037 | 0.0045 | 0.0023 | 0.0002 | 0 | NULL | NULL | NULL | 14 | 0 | 0 | 0 | 0 | 30 | 50 | 0 | 0 | 0 | 0 | 0 | 75 | 0 | 1460 | 88 | 0
7A06414 | 低合金 | HRB400B | 1656 | 0.00057 |  | 0.00035 |  | 0.002 | 64450 | 0.0022 | 0.0134 | 0.00032 | 0.00033 | 0.0037 | 0.457 | 0.0026 | 0.007 | 0.018 | NULL | 0.035 | 0.0048 | 0.0026 | 0.0005 | 0 | NULL | NULL | NULL | 15 | 0 | 0 | 0 | 0 | 30 | 50 | 0 | 0 | 0 | 0 | 0 | 85 | 0 | 1530 | 88 | 0
7A06413 | 低合金 | HRB400B | 1658 | 0.00047 |  | 0.00033 |  | 0.002 | 73150 | 0.0022 | 0.0134 | 0.0003 | 0.00032 | 0.0038 | 0.456 | 0.0021 | 0.004 | 0.011 | NULL | 0.036 | 0.0044 | 0.0021 | 0.0001 | 0 | NULL | NULL | NULL | 15 | 0 | 0 | 0 | 0 | 30 | 50 | 0 | 0 | 0 | 0 | 0 | 95 | 0 | 1510 | 88 | 0
7A06412 | 低合金 | HRB400B | 1655 | 0.00057 |  | 0.00024 |  | 0.001 | 74050 | 0.0022 | 0.0132 | 0.00026 | 0.00028 | 0.0037 | 0.454 | 0.0027 | 0.007 | 0.017 | NULL | 0.035 | 0.1421 | 0.114 | 0.0007 | 0.001 | NULL | NULL | NULL | 15 | 0 | 0 | 0 | 0 | 30 | 50 | 0 | 0 | 0 | 0 | 0 | 85 | 0 | 1490 | 88 | 0
7A06411 | 低合金 | HRB400B | 1664 | 0.00038 |  | 0.00025 |  | 0.002 | 73100 | 0.0022 | 0.0136 | 0.00025 | 0.00028 | 0.0038 | 0.459 | 0.0022 | 0.006 | 0.018 | NULL | 0.035 | 0.0045 | 0.0023 | 0.0005 | 0 | NULL | NULL | NULL | 15 | 0 | 0 | 0 | 0 | 30 | 50 | 0 | 0 | 0 | 0 | 0 | 102 | 0 | 1550 | 88 | 0
7A06410 | 低合金 | HRB400B | 1799 | 0.00038 |  | 0.00022 |  | 0.002 | 75450 | 0.0024 | 0.0137 | 0.00028 | 0.00029 | 0.0041 | 0.483 | 0.0027 | 0.007 | 0.019 | NULL | 0.035 | 0.0069 | 0.0046 | 0.0009 | 0 | NULL | NULL | NULL | 14 | 0 | 0 | 0 | 0 | 30 | 50 | 0 | 0 | 120 | 0 | 0 | 102 | 0 | 1460 | 88 | 0
7A06409 | 低合金 | HRB400B | 1650 | 0.00085 |  | 0.0003 |  | 0.004 | 71250 | 0.0023 | 0.0139 | 0.00031 | 0.00019 | 0.004 | 0.475 | 0.0022 | 0.008 | 0.018 | NULL | 0.034 | 0.0044 | 0.0021 | 0.0009 | 0 | NULL | NULL | NULL | 15 | 0 | 0 | 0 | 0 | 30 | 0 | 0 | 0 | 0 | 0 | 0 | 68 | 0 | 1450 | 88 | 20
7A06408 | 低合金 | HRB400B | 1668 | 0.00073 |  | 0.0003 |  | 0.002 | 70000 | 0.0022 | 0.0136 | 0.00031 | 0.00025 | 0.0038 | 0.458 | 0.0017 | 0.003 | 0.009 | NULL | 0.035 | 0.0052 | 0.0029 | 0.0003 | 0 | NULL | NULL | NULL | 15 | 0 | 0 | 0 | 0 | 30 | 0 | 0 | 0 | 0 | 0 | 0 | 68 | 0 | 1551 | 88 | 20
7A06407 | 低合金 | HRB400B | 1671 | 0.00094 |  | 0.00023 |  | 0.001 | 70900 | 0.0023 | 0.0136 | 0.00028 | 0.00022 | 0.0037 | 0.469 | 0.0017 | 0.006 | 0.015 | NULL | 0.038 | 0.0045 | 0.0022 | 0.0004 | 0 | NULL | NULL | NULL | 15 | 0 | 0 | 0 | 0 | 30 | 0 | 0 | 0 | 0 | 0 | 0 | 68 | 0 | 1430 | 88 | 20
7A06406 | 低合金 | HRB400B | 1682 | 0.00073 |  | 0.00025 |  | 0.001 | 65550 | 0.0023 | 0.0131 | 0.00028 | 0.00021 | 0.0037 | 0.459 | 0.0012 | 0.005 | 0.012 | NULL | 0.034 | 0.0046 | 0.0024 | 0.0002 | 0 | NULL | NULL | NULL | 14 | 0 | 0 | 0 | 0 | 32 | 25 | 0 | 0 | 0 | 0 | 0 | 85 | 0 | 1426 | 88 | 0
7A06405 | 低合金 | HRB400B | 0 | 0.0008 |  | 0.00042 |  | 0.003 | 71700 | 0.0023 | 0.0133 | 0.00028 | 0.00026 | 0.0037 | 0.462 | 0.0013 | 0.003 | 0.009 | NULL | 0.035 | 0.0032 | 0.001 | 0.0001 | 0 | NULL | NULL | NULL | 14 | 0 | 0 | 0 | 0 | 30 | 50 | 0 | 0 | 0 | 0 | 0 | 85 | 0 | 1548 | 88 | 0
7A06404 | 低合金 | HRB400B | 1672 | 0.00091 |  | 0.00025 |  | 0.001 | 68400 | 0.0023 | 0.0133 | 0.00031 | 0.00027 | 0.0037 | 0.463 | 0.0017 | 0.005 | 0.012 | NULL | 0.035 | 0.0044 | 0.0021 | 0.0001 | 0 | NULL | NULL | NULL | 15 | 0 | 0 | 0 | 0 | 30 | 0 | 0 | 0 | 0 | 0 | 0 | 68 | 0 | 1450 | 88 | 20
7A06403 | 低合金 | HRB400B | 1677 | 0.00093 |  | 0.00028 |  | 0.001 | 70400 | 0.0023 | 0.0129 | 0.0003 | 0.00025 | 0.0035 | 0.456 | 0.0017 | 0.004 | 0.011 | NULL | 0.035 | 0.0049 | 0.0026 | 0.0006 | 0 | NULL | NULL | NULL | 15 | 0 | 0 | 0 | 0 | 32 | 0 | 0 | 0 | 0 | 0 | 0 | 68 | 0 | 1493 | 88 | 20
7A06402 | 低合金 | HRB400B | 0 | 0.00082 |  | 0.00024 |  | 0.001 | 73000 | 0.0023 | 0.0135 | 0.00027 | 0.00023 | 0.0038 | 0.466 | 0.0016 | 0.005 | 0.012 | NULL | 0.037 | 0.0037 | 0.0015 | 0.0003 | 0 | NULL | NULL | NULL | 14 | 0 | 0 | 0 | 0 | 32 | 0 | 0 | 0 | 0 | 0 | 0 | 68 | 0 | 1483 | 88 | 20
7A06401 | 低合金 | HRB400B | 1648 | 0.00081 |  | 0.00035 |  | 0.001 | 79200 | 0.0023 | 0.013 | 0.00032 | 0.00025 | 0.0037 | 0.459 | 0.0023 | 0.005 | 0.012 | NULL | 0.034 | 0.0042 | 0.002 | 0.0001 | 0 | NULL | NULL | NULL | 15 | 0 | 0 | 0 | 0 | 32 | 0 | 0 | 0 | 0 | 0 | 0 | 68 | 0 | 1420 | 88 | 20
7A06400 | 低合金 | HRB400B | 1687 | 0.00041 |  | 0.0003 |  | 0.001 | 73700 | 0.0023 | 0.0135 | 0.00032 | 0.00027 | 0.0036 | 0.468 | 0.0022 | 0.007 | 0.015 | NULL | 0.036 | 0.0046 | 0.0024 | 0.0004 | 0 | NULL | NULL | NULL | 15 | 0 | 0 | 0 | 0 | 32 | 50 | 0 | 0 | 0 | 0 | 0 | 102 | 0 | 1497 | 88 | 0
7A06399 | 低合金 | HRB400B | 1662 | 0.00065 |  | 0.00027 |  | 0.003 | 71800 | 0.0023 | 0.013 | 0.00032 | 0.00024 | 0.0035 | 0.46 | 0.0022 | 0.006 | 0.014 | NULL | 0.034 | 0.0043 | 0.002 | 0.0007 | 0 | NULL | NULL | NULL | 14 | 0 | 0 | 0 | 0 | 32 | 25 | 0 | 0 | 0 | 0 | 0 | 85 | 0 | 1624 | 88 | 0
7A06398 | 低合金 | HRB400B | 1642 | 0.00097 |  | 0.00029 |  | 0.001 | 71050 | 0.0023 | 0.0131 | 0.00035 | 0.00025 | 0.0036 | 0.463 | 0.0026 | 0.007 | 0.018 | NULL | 0.035 | 0.0045 | 0.0023 | 0.0008 | 0 | NULL | NULL | NULL | 14 | 0 | 0 | 0 | 0 | 32 | 0 | 0 | 0 | 0 | 0 | 0 | 51 | 0 | 1450 | 88 | 20
7A06397 | 低合金 | HRB400B | 1666 | 0.00065 |  | 0.00026 |  | 0.001 | 72800 | 0.0023 | 0.0131 | 0.00031 | 0.00022 | 0.0035 | 0.462 | 0.0023 | 0.008 | 0.017 | NULL | 0.035 | 0.004 | 0.0018 | 0.0007 | 0 | NULL | NULL | NULL | 14 | 0 | 0 | 0 | 0 | 32 | 25 | 0 | 0 | 0 | 0 | 0 | 85 | 0 | 1535 | 88 | 0
7A06396 | 低合金 | HRB400B | 1684 | 0.00068 |  | 0.00028 |  | 0.003 | 76350 | 0.0024 | 0.0132 | 0.0003 | 0.00023 | 0.0033 | 0.473 | 0.0024 | 0.007 | 0.015 | NULL | 0.035 | 0.0043 | 0.0021 | 0.0007 | 0 | NULL | NULL | NULL | 14 | 0 | 0 | 0 | 0 | 32 | 25 | 0 | 0 | 0 | 0 | 0 | 85 | 0 | 1505 | 88 | 0
7A06395 | 低合金 | HRB400B | 1663 | 0.00078 |  | 0.00024 |  | 0.003 | 72300 | 0.0024 | 0.013 | 0.00035 | 0.00017 | 0.0034 | 0.47 | 0.0023 | 0.007 | 0.016 | NULL | 0.035 | 0.0051 | 0.0029 | 0.0009 | 0 | NULL | NULL | NULL | 14 | 0 | 0 | 0 | 0 | 32 | 25 | 0 | 0 | 0 | 0 | 0 | 68 | 0 | 1519 | 88 | 0
7A06394 | 低合金 | HRB400B | 1662 | 0.00039 |  | 0.00028 |  | 0.001 | 73900 | 0.0023 | 0.0135 | 0.00031 | 0.00036 | 0.0039 | 0.469 | 0.0026 | 0.008 | 0.017 | NULL | 0.035 | 0.0268 | 0.0239 | 0.001 | 0 | NULL | NULL | NULL | 15 | 0 | 0 | 0 | 0 | 30 | 75 | 0 | 0 | 0 | 0 | 0 | 90 | 0 | 1450 | 132 | 0
7A06393 | 低合金 | HRB400B | 1705 | 0.00049 |  | 0.00028 |  | 0 | 73200 | 0.0023 | 0.0134 | 0.00026 | 0.00026 | 0.0038 | 0.467 | 0.0023 | 0.007 | 0.015 | NULL | 0.037 | 0.0037 | 0.0015 | 0.0009 | 0 | NULL | NULL | NULL | 15 | 0 | 0 | 0 | 0 | 30 | 75 | 0 | 0 | 0 | 0 | 0 | 85 | 0 | 1450 | 132 | 0
7A06392 | 低合金 | HRB400B | 1672 | 0.00054 |  | 0.00031 |  | 0.001 | 73550 | 0.0024 | 0.0138 | 0.0003 | 0.0003 | 0.0039 | 0.485 | 0.0029 | 0.006 | 0.016 | NULL | 0.035 | 0.0046 | 0.0023 | 0.0011 | 0 | NULL | NULL | NULL | 15 | 0 | 0 | 0 | 0 | 30 | 50 | 0 | 0 | 0 | 0 | 0 | 85 | 0 | 1450 | 132 | 0
7A06391 | 低合金 | HRB400B | 1657 | 0.00036 |  | 0.0003 |  | 0.001 | 79300 | 0.0024 | 0.013 | 0.00029 | 0.00032 | 0.0036 | 0.47 | 0.0025 | 0.005 | 0.014 | NULL | 0.034 | 0.0041 | 0.0019 | 0.0011 | 0 | NULL | NULL | NULL | 15 | 0 | 0 | 0 | 0 | 30 | 75 | 0 | 0 | 0 | 0 | 0 | 90 | 0 | 1450 | 132 | 0
7A06390 | 低合金 | HRB400B | 1684 | 0.00085 |  | 0.00032 |  | 0.002 | 75700 | 0.0023 | 0.0133 | 0.00026 | 0.00025 | 0.0041 | 0.463 | 0.0018 | 0.004 | 0.011 | NULL | 0.034 | 0.0043 | 0.0021 | 0.001 | 0 | NULL | NULL | NULL | 15 | 0 | 0 | 0 | 0 | 30 | 25 | 0 | 0 | 0 | 0 | 0 | 51 | 0 | 1450 | 132 | 0
7A06389 | 低合金 | HRB400B | 1687 | 0.00041 |  | 0.00029 |  | 0.001 | 73500 | 0.0023 | 0.0134 | 0.0003 | 0.00031 | 0.004 | 0.466 | 0.0023 | 0.005 | 0.013 | NULL | 0.034 | 0.0039 | 0.0017 | 0.001 | 0 | NULL | NULL | NULL | 15 | 0 | 0 | 0 | 0 | 30 | 75 | 0 | 0 | 0 | 0 | 0 | 85 | 0 | 1450 | 132 | 0
7A06388 | 低合金 | HRB400B | 0 | 0.00086 |  | 0.00021 |  | 0.001 | 69900 | 0.0024 | 0.0134 | 0.00035 | 0.00034 | 0.0037 | 0.476 | 0.0024 | 0.004 | 0.011 | NULL | 0.033 | 0.0042 | 0.002 | 0.0006 | 0 | NULL | NULL | NULL | 15 | 0 | 0 | 0 | 0 | 30 | 25 | 0 | 0 | 0 | 0 | 0 | 68 | 0 | 1550 | 132 | 0
7A06387 | 低合金 | HRB400B | 1663 | 0.00032 |  | 0.00032 |  | 0.002 | 77100 | 0.0024 | 0.0135 | 0.00032 | 0.00031 | 0.0038 | 0.478 | 0.0023 | 0.005 | 0.01 | NULL | 0.033 | 0.0031 | 0.0009 | 0.0008 | 0 | NULL | NULL | NULL | 15 | 0 | 0 | 0 | 0 | 30 | 75 | 0 | 0 | 0 | 0 | 0 | 85 | 0 | 1530 | 132 | 0
7A06386 | 低合金 | HRB400B | 0 | 0.00054 |  | 0.00033 |  | 0.001 | 71550 | 0.0023 | 0.0131 | 0.0003 | 0.00028 | 0.0036 | 0.462 | 0.0025 | 0.007 | 0.014 | NULL | 0.033 | 0.0043 | 0.0021 | 0.0015 | 0 | NULL | NULL | NULL | 15 | 0 | 0 | 0 | 0 | 30 | 50 | 0 | 0 | 0 | 0 | 0 | 78 | 0 | 1470 | 132 | 0
7A06385 | 低合金 | HRB400B | 1618 | 0.00048 |  | 0.00036 |  | 0.002 | 71700 | 0.0024 | 0.0131 | 0.00032 | 0.0002 | 0.0037 | 0.471 | 0.002 | 0.006 | 0.014 | NULL | 0.035 | 0.0035 | 0.0014 | 0.0009 | 0 | NULL | NULL | NULL | 15 | 0 | 0 | 0 | 0 | 31 | 75 | 0 | 0 | 0 | 0 | 0 | 90 | 0 | 1590 | 132 | 0
7A06384 | 低合金 | HRB400B | 1639 | 0.00027 |  | 0.00035 |  | 0.001 | 73000 | 0.0023 | 0.0133 | 0.0003 | 0.00021 | 0.0037 | 0.465 | 0.0021 | 0.007 | 0.014 | NULL | 0.035 | 0.0043 | 0.0021 | 0.0015 | 0 | NULL | NULL | NULL | 16 | 0 | 0 | 0 | 0 | 31 | 75 | 0 | 0 | 0 | 0 | 0 | 85 | 0 | 1560 | 132 | 0
7A06383 | 低合金 | HRB400B | 0 | 0.00036 |  | 0.00035 |  | 0.001 | 77350 | 0.0023 | 0.0133 | 0.00032 | 0.00023 | 0.0037 | 0.465 | 0.0021 | 0.008 | 0.018 | NULL | 0.036 | 0.0043 | 0.0021 | 0.0017 | 0 | NULL | NULL | NULL | 16 | 0 | 0 | 0 | 0 | 31 | 75 | 0 | 0 | 0 | 0 | 0 | 85 | 0 | 1570 | 132 | 0
7A06382 | 低合金 | HRB400B | 1571 | 0.00063 |  | 0.0004 |  | 0.001 | 72100 | 0.0023 | 0.0134 | 0.00035 | 0.00022 | 0.0036 | 0.467 | 0.0021 | 0.007 | 0.017 | NULL | 0.036 | 0.0042 | 0.002 | 0.0015 | 0 | NULL | NULL | NULL | 46 | 0 | 0 | 0 | 0 | 0 | 75 | 0 | 0 | 0 | 0 | 0 | 85 | 0 | 1560 | 132 | 0
7A06381 | 低合金 | HRB400B | 1659 | 0.00097 |  | 0.00026 |  | 0.001 | 72100 | 0.0022 | 0.0131 | 0.0003 | 0.00019 | 0.0035 | 0.452 | 0.0018 | 0.008 | 0.018 | NULL | 0.036 | 0.0041 | 0.0019 | 0.0018 | 0 | NULL | NULL | NULL | 15 | 0 | 0 | 0 | 0 | 31 | 25 | 0 | 0 | 0 | 0 | 0 | 51 | 0 | 1510 | 132 | 0
7A06380 | 低合金 | HRB400B | 1689 | 0.00084 |  | 0.00025 |  | 0.001 | 67700 | 0.0023 | 0.0132 | 0.0003 | 0.00028 | 0.0037 | 0.463 | 0.0023 | 0.005 | 0.015 | NULL | 0.035 | 0.0046 | 0.0024 | 0.0014 | 0 | NULL | NULL | NULL | 13 | 0 | 0 | 0 | 0 | 31 | 25 | 0 | 0 | 0 | 0 | 0 | 58 | 0 | 1520 | 132 | 0
7A06379 | 低合金 | HRB400B | 1672 | 0.00068 |  | 0.00027 |  | 0.001 | 71100 | 0.0023 | 0.0132 | 0.00026 | 0.00022 | 0.0036 | 0.463 | 0.0021 | 0.006 | 0.016 | NULL | 0.034 | 0.0052 | 0.0029 | 0.0017 | 0 | NULL | NULL | NULL | 6 | 0 | 0 | 0 | 0 | 38 | 25 | 0 | 0 | 200 | 0 | 0 | 68 | 0 | 1280 | 132 | 0
7A06378 | 低合金 | HRB400B | 1692 | 0.00091 |  | 0.00019 |  | 0.001 | 70150 | 0.0024 | 0.0136 | 0.00029 | 0.00038 | 0.0038 | 0.48 | 0.0021 | 0.005 | 0.013 | NULL | 0.034 | 0.0037 | 0.0015 | 0.0016 | 0 | NULL | NULL | NULL | 6 | 0 | 0 | 0 | 0 | 39 | 25 | 0 | 0 | 0 | 0 | 0 | 54 | 0 | 1440 | 132 | 0
7A06377 | 低合金 | HRB400B | 1638 | 0.00072 |  | 0.00034 |  | -0.001 | 70150 | 0.0024 | 0.0127 | 0.00032 | 0.00023 | 0.0036 | 0.466 | 0.0026 | 0.007 | 0.016 | NULL | 0.031 | 0.0044 | 0.0022 | 0.002 | 0 | NULL | NULL | NULL | 6 | 0 | 0 | 0 | 0 | 38 | 25 | 0 | 0 | 200 | 0 | 0 | 54 | 0 | 1240 | 132 | 0
7A06376 | 低合金 | HRB400B | 1710 | 0.0007 |  | 0.0002 |  | 0.001 | 73100 | 0.0023 | 0.0128 | 0.00022 | 0.0003 | 0.0035 | 0.457 | 0.0026 | 0.005 | 0.014 | NULL | 0.032 | 0.0039 | 0.0017 | 0.0024 | 0 | NULL | NULL | NULL | 7 | 0 | 0 | 0 | 0 | 39 | 25 | 0 | 0 | 200 | 0 | 0 | 54 | 0 | 1250 | 132 | 0
7A06375 | 低合金 | HRB400B | 1662 | 0.00071 |  | 0.00028 |  | 0.002 | 73550 | 0.0023 | 0.0129 | 0.00028 | 0.0002 | 0.0037 | 0.459 | 0.0027 | 0.005 | 0.014 | NULL | 0.034 | 0.0043 | 0.0021 | 0.0021 | 0 | NULL | NULL | NULL | 6 | 0 | 0 | 0 | 0 | 38 | 25 | 0 | 0 | 200 | 0 | 0 | 68 | 0 | 1200 | 132 | 0
7A06374 | 低合金 | HRB400B | 1638 | 0.00071 |  | 0.00033 |  | 0.001 | 70500 | 0.0023 | 0.0131 | 0.00032 | 0.0002 | 0.0037 | 0.462 | 0.0027 | 0.006 | 0.016 | NULL | 0.032 | 0.0046 | 0.0024 | 0.0019 | 0 | NULL | NULL | NULL | 6 | 0 | 0 | 39 | 0 | 0 | 25 | 0 | 0 | 200 | 0 | 0 | 54 | 0 | 1260 | 132 | 0
7A06373 | 低合金 | HRB400B | 1633 | 0.0007 |  | 0.00036 |  | 0.001 | 71250 | 0.0023 | 0.0129 | 0.00035 | 0.00025 | 0.0037 | 0.459 | 0.0027 | 0.006 | 0.015 | NULL | 0.031 | 0.0043 | 0.0021 | 0.0018 | 0 | NULL | NULL | NULL | 6 | 0 | 0 | 0 | 0 | 39 | 25 | 0 | 0 | 200 | 0 | 0 | 54 | 0 | 1220 | 132 | 0
7A06372 | 低合金 | HRB400B | 1662 | 0.00072 |  | 0.00033 |  | 0.002 | 71450 | 0.0024 | 0.0128 | 0.00034 | 0.00034 | 0.0039 | 0.469 | 0.0033 | 0.006 | 0.016 | NULL | 0.033 | 0.0045 | 0.0022 | 0.0021 | 0 | NULL | NULL | NULL | 7 | 0 | 0 | 0 | 0 | 40 | 25 | 0 | 0 | 200 | 0 | 0 | 54 | 0 | 1260 | 132 | 0
7A06371 | 低合金 | HRB400B | 1689 | 0.00073 |  | 0.00038 |  | 0.002 | 75750 | 0.0023 | 0.0128 | 0.00033 | 0.00027 | 0.0036 | 0.458 | 0.0028 | 0.006 | 0.014 | NULL | 0.034 | 0.0044 | 0.0022 | 0.0022 | 0 | NULL | NULL | NULL | 6 | 0 | 0 | 0 | 0 | 37 | 25 | 0 | 0 | 200 | 0 | 0 | 54 | 0 | 1180 | 132 | 0
7A06370 | 低合金 | HRB400B | 1639 | 0.00067 |  | 0.00034 |  | 0.002 | 71200 | 0.0024 | 0.0127 | 0.00033 | 0.00015 | 0.0037 | 0.464 | 0.0021 | 0.005 | 0.015 | NULL | 0.033 | 0.0059 | 0.0036 | 0.002 | 0 | NULL | NULL | NULL | 6 | 0 | 0 | 0 | 0 | 37 | 25 | 0 | 0 | 200 | 0 | 0 | 68 | 0 | 1160 | 132 | 0
7A06369 | 低合金 | HRB400B | 1679 | 0.00069 |  | 0.00028 |  | 0.002 | 68450 | 0.0023 | 0.0129 | 0.00029 | 0.00021 | 0.0037 | 0.46 | 0.0029 | 0.007 | 0.016 | NULL | 0.035 | 0.0037 | 0.0015 | 0.0016 | 0 | NULL | NULL | NULL | 6 | 0 | 0 | 0 | 0 | 38 | 25 | 0 | 0 | 200 | 0 | 0 | 68 | 0 | 1200 | 132 | 0
7A06368 | 低合金 | HRB400B | 1674 | 0.00078 |  | 0.00025 |  | 0.002 | 70700 | 0.0024 | 0.0132 | 0.00027 | 0.00023 | 0.0037 | 0.475 | 0.0027 | 0.006 | 0.015 | NULL | 0.036 | 0.0045 | 0.0022 | 0.0018 | 0 | NULL | NULL | NULL | 6 | 0 | 0 | 0 | 0 | 38 | 25 | 0 | 0 | 200 | 0 | 0 | 54 | 0 | 1200 | 132 | 0
7A06367 | 低合金 | HRB400B | 1698 | 0.00067 |  | 0.00024 |  | 0.002 | 70600 | 0.0024 | 0.0131 | 0.00023 | 0.00022 | 0.0038 | 0.471 | 0.0021 | 0.005 | 0.014 | NULL | 0.036 | 0.0055 | 0.0032 | 0.0014 | 0 | NULL | NULL | NULL | 6 | 0 | 0 | 0 | 0 | 38 | 25 | 0 | 0 | 200 | 0 | 0 | 68 | 0 | 1200 | 132 | 0
7A06366 | 低合金 | HRB400B | 1662 | 0.00054 |  | 0.00029 |  | 0.002 | 70300 | 0.0024 | 0.0132 | 0.00028 | 0.0003 | 0.0037 | 0.476 | 0.003 | 0.007 | 0.017 | NULL | 0.037 | 0.0045 | 0.0022 | 0.0017 | 0 | NULL | NULL | NULL | 6 | 0 | 0 | 0 | 0 | 40 | 50 | 0 | 0 | 0 | 0 | 0 | 72 | 0 | 1340 | 132 | 0
7A06365 | 低合金 | HRB400B | 1682 | 0.00096 |  | 0.00019 |  | 0.002 | 67750 | 0.0023 | 0.0136 | 0.00024 | 0.0003 | 0.0039 | 0.472 | 0.0029 | 0.006 | 0.014 | NULL | 0.035 | 0.0051 | 0.0028 | 0.0017 | 0 | NULL | NULL | NULL | 7 | 0 | 0 | 0 | 0 | 40 | 0 | 0 | 0 | 0 | 0 | 0 | 44 | 0 | 1430 | 132 | 20
7A06364 | 低合金 | HRB400B | 1678 | 0.00061 |  | 0.00021 |  | 0.001 | 76750 | 0.0024 | 0.0132 | 0.00025 | 0.00025 | 0.0035 | 0.474 | 0.0022 | 0.006 | 0.015 | 0 | 0.035 | 0.0051 | 0.0032 | 0.0022 | 0.001 | NULL | NULL | NULL | 6 | 0 | 0 | 0 | 0 | 36 | 25 | 0 | 0 | 0 | 0 | 0 | 60 | 0 | 1300 | 132 | 0
7A06363 | 低合金 | HRB400B | 1649 | 0.00067 |  | 0.00026 |  | 0.001 | 65150 | 0.0023 | 0.0135 | 0.00031 | 0.00029 | 0.0035 | 0.469 | 0.0026 | 0.005 | 0.015 | 0 | 0.035 | 0.0064 | 0.004 | 0.0027 | 0.001 | NULL | NULL | NULL | 7 | 0 | 0 | 0 | 0 | 40 | 25 | 0 | 0 | 0 | 0 | 0 | 72 | 0 | 1510 | 132 | 0
7A06362 | 低合金 | HRB400B | 1650 | 0.00043 |  | 0.00021 |  | 0.001 | 71600 | 0.0023 | 0.0139 | 0.00026 | 0.00033 | 0.0033 | 0.468 | 0.0027 | 0.007 | 0.019 | 0 | 0.034 | 0.0058 | 0.0036 | 0.006 | 0.002 | NULL | NULL | NULL | 7 | 0 | 0 | 0 | 0 | 40 | 50 | 0 | 0 | 0 | 0 | 0 | 95 | 0 | 1580 | 132 | 0
7A06361 | 低合金 | HRB400B | 1594 | 0.00037 |  | 0.00029 |  | 0.001 | 74900 | 0.0023 | 0.013 | 0.00032 | 0.00018 | 0.0033 | 0.459 | 0.0016 | 0.008 | 0.018 | 0 | 0.035 | 0.0047 | 0.0029 | 0.0033 | 0.001 | NULL | NULL | NULL | 7 | 0 | 0 | 0 | 0 | 40 | 50 | 0 | 0 | 0 | 0 | 0 | 95 | 0 | 1530 | 132 | 0
7A06360 | 低合金 | HRB400B | 1643 | 0.00035 |  | 0.00021 |  | 0.001 | 70650 | 0.0024 | 0.0132 | 0.00029 | 0.00017 | 0.0035 | 0.473 | 0.0021 | 0.01 | 0.019 | 0 | 0.036 | 0.0067 | 0.0041 | 0.0062 | 0.001 | NULL | NULL | NULL | 7 | 0 | 0 | 0 | 0 | 40 | 50 | 0 | 0 | 0 | 0 | 0 | 90 | 0 | 1540 | 132 | 0
7A06359 | 低合金 | HRB400B | 1807 | 0.00041 |  | 0.00021 |  | 0.001 | 72650 | 0.0024 | 0.0131 | 0.00024 | 0.0002 | 0.0034 | 0.473 | 0.0022 | 0.01 | 0.02 | 0 | 0.036 | 0.011 | 0.0113 | 0.0041 | 0.002 | NULL | NULL | NULL | 7 | 0 | 0 | 0 | 0 | 40 | 50 | 0 | 0 | 0 | 0 | 0 | 90 | 0 | 1520 | 132 | 0
7A06358 | 低合金 | HRB400B | 1648 | 0.00066 |  | 0.00018 |  | 0.001 | 72050 | 0.0024 | 0.0131 | 0.00025 | 0.0002 | 0.0036 | 0.472 | 0.0021 | 0.007 | 0.016 | 0 | 0.036 | 0.0057 | 0.0036 | 0.0055 | 0.002 | NULL | NULL | NULL | 7 | 0 | 0 | 0 | 0 | 40 | 50 | 0 | 0 | 0 | 0 | 0 | 75 | 0 | 1420 | 132 | 0
7A06357 | 低合金 | HRB400B | 1671 | 0.00047 |  | 0.00027 |  | 0.001 | 72750 | 0.0023 | 0.013 | 0.00029 | 0.00023 | 0.0035 | 0.459 | 0.0021 | 0.005 | 0.016 | 0 | 0.034 | 0.0045 | 0.0028 | 0.002 | 0.001 | NULL | NULL | NULL | 7 | 0 | 0 | 0 | 0 | 40 | 50 | 0 | 0 | 0 | 0 | 0 | 90 | 0 | 1490 | 132 | 0
7A06356 | 低合金 | HRB400B | 1639 | 0.00052 |  | 0.00026 |  | 0.001 | 73050 | 0.0023 | 0.0135 | 0.0003 | 0.00018 | 0.004 | 0.468 | 0.0018 | 0.005 | 0.016 | 0 | 0.036 | 0.0054 | 0.0034 | 0.003 | 0.001 | NULL | NULL | NULL | 6 | 0 | 0 | 0 | 0 | 40 | 50 | 0 | 0 | 0 | 0 | 0 | 85 | 0 | 1470 | 132 | 0
7A06355 | 低合金 | HRB400B | 0 | 0.00072 |  | 0.00025 |  | 0.001 | 68400 | 0.0023 | 0.0131 | 0.0003 | 0.00018 | 0.0036 | 0.459 | 0.0016 | 0.004 | 0.012 | 0 | 0.034 | 0.0051 | 0.0032 | 0.0021 | 0.001 | NULL | NULL | NULL | 7 | 0 | 0 | 0 | 0 | 40 | 25 | 0 | 0 | 0 | 0 | 0 | 68 | 0 | 1500 | 132 | 0
7A06354 | 低合金 | HRB400B | 0 | 0.00076 |  | 0.00021 |  | 0.001 | 71750 | 0.0022 | 0.0129 | 0.00026 | 0.00017 | 0.0036 | 0.447 | 0.0019 | 0.005 | 0.016 | 0 | 0.034 | 0.0048 | 0.003 | 0.0017 | 0.001 | NULL | NULL | NULL | 6 | 0 | 0 | 0 | 0 | 40 | 25 | 0 | 0 | 0 | 0 | 0 | 60 | 0 | 1470 | 132 | 0
7A06353 | 低合金 | HRB400B | 1652 | 0.00044 |  | 0.00023 |  | 0.001 | 69550 | 0.0023 | 0.0129 | 0.00022 | 0.00018 | 0.0034 | 0.457 | 0.0014 | 0.006 | 0.017 | 0 | 0.035 | 0.0056 | 0.0035 | 0.0022 | 0.001 | NULL | NULL | NULL | 7 | 0 | 0 | 0 | 0 | 40 | 50 | 0 | 0 | 0 | 0 | 0 | 80 | 0 | 1490 | 132 | 0
7A06352 | 低合金 | HRB400B | 1651 | 0.0005 |  | 0.00022 |  | 0 | 68700 | 0.0024 | 0.0131 | 0.00025 | 0.00021 | 0.0037 | 0.473 | 0.0022 | 0.007 | 0.017 | 0 | 0.037 | 0.0048 | 0.003 | 0.0041 | 0.001 | NULL | NULL | NULL | 6 | 0 | 0 | 0 | 0 | 40 | 50 | 0 | 0 | 0 | 0 | 0 | 75 | 0 | 1500 | 132 | 0
7A06351 | 低合金 | HRB400B | 1660 | 0.00051 |  | 0.00029 |  | 0 | 69950 | 0.0023 | 0.0129 | 0.00028 | 0.00021 | 0.0036 | 0.459 | 0.0023 | 0.008 | 0.016 | 0 | 0.036 | 0.0057 | 0.0036 | 0.0056 | 0.001 | NULL | NULL | NULL | 8 | 0 | 0 | 0 | 0 | 40 | 50 | 0 | 0 | 0 | 0 | 0 | 90 | 0 | 1550 | 132 | 0
7A06350 | 低合金 | HRB400B | 0 | 0.00032 |  | 0.00016 |  | 0.001 | 76600 | 0.0024 | 0.013 | 0.00029 | 0.00029 | 0.0037 | 0.47 | 0.0022 | 0.006 | 0.016 | 0 | 0.035 | 0.0053 | 0.0033 | 0.0028 | 0.001 | NULL | NULL | NULL | 7 | 0 | 0 | 0 | 0 | 40 | 50 | 0 | 0 | 0 | 0 | 0 | 85 | 0 | 1450 | 132 | 0
7A06349 | 低合金 | HRB400B | 1645 | 0.00028 |  | 0.00031 |  | 0.001 | 73150 | 0.0023 | 0.0128 | 0.00034 | 0.00035 | 0.0037 | 0.457 | 0.0023 | 0.008 | 0.016 | 0 | 0.036 | 0.005 | 0.0031 | 0.0041 | 0.001 | NULL | NULL | NULL | 7 | 0 | 0 | 0 | 0 | 40 | 50 | 0 | 0 | 0 | 0 | 0 | 90 | 0 | 1450 | 132 | 0
7A06348 | 低合金 | HRB400B | 1704 | 0.00049 |  | 0.00029 |  | 0.001 | 71500 | 0.0023 | 0.0133 | 0.00029 | 0.0003 | 0.0039 | 0.466 | 0.0022 | 0.008 | 0.014 | 0 | 0.036 | 0.0056 | 0.0035 | 0.0047 | 0.001 | NULL | NULL | NULL | 7 | 0 | 0 | 0 | 0 | 40 | 25 | 0 | 0 | 0 | 0 | 0 | 85 | 0 | 1450 | 132 | 0
7A06347 | 低合金 | HRB400B | 1659 | 0.00052 |  | 0.0003 |  | 0.002 | 75500 | 0.0023 | 0.0133 | 0.00028 | 0.00023 | 0.0037 | 0.466 | 0.0021 | 0.008 | 0.016 | 0 | 0.036 | 0.0056 | 0.0035 | 0.0048 | 0.001 | NULL | NULL | NULL | 7 | 0 | 0 | 0 | 0 | 40 | 50 | 0 | 0 | 0 | 0 | 0 | 80 | 0 | 1450 | 132 | 0
7A06346 | 低合金 | HRB400D | 1649 | 0.00106 |  | 0.00019 |  | 0.001 | 74050 | 0.0024 | 0.0133 | 0.00031 | 0.00021 | 0.0039 | 0.476 | 0.0022 | 0.008 | 0.016 | 0 | 0.034 | 0.0058 | 0.0036 | 0.0043 | 0.001 | NULL | NULL | NULL | 15 | 0 | 0 | 0 | 0 | 30 | 25 | 0 | 0 | 0 | 0 | 0 | 51 | 0 | 1600 | 132 | 0
7A06345 | 低合金 | HRB400D | 1666 | 0.00079 |  | 0.00024 |  | 0.001 | 76550 | 0.0023 | 0.0128 | 0.00034 | 0.00025 | 0.0038 | 0.456 | 0.0024 | 0.004 | 0.016 | 0 | 0.031 | 0.0046 | 0.0029 | 0.0019 | 0.001 | NULL | NULL | NULL | 13 | 0 | 0 | 0 | 0 | 30 | 25 | 0 | 0 | 0 | 0 | 0 | 56 | 0 | 1450 | 132 | 0
7A06344 | 低合金 | HRB400D | 1732 | 0.00031 |  | 0.00042 |  | 0.001 | 73050 | 0.0022 | 0.0143 | 0.00038 | 0.0002 | 0.0036 | 0.469 | 0.0015 | 0.006 | 0.012 | 0 | 0.031 | 0.0045 | 0.0028 | 0.0014 | 0.001 | NULL | NULL | NULL | 40 | 0 | 0 | 0 | 0 | 0 | 75 | 0 | 0 | 0 | 0 | 0 | 85 | 0 | 1530 | 132 | 0
7A06343 | 低合金 | HRB400D | 1726 | 0.00088 |  | 0.00042 |  | 0.001 | 71400 | 0.0024 | 0.0146 | 0.00034 | 0.00018 | 0.0039 | 0.495 | 0.0016 | 0.009 | 0.011 | 0 | 0.032 | 0.0047 | 0.0029 | 0.0023 | 0.001 | NULL | NULL | NULL | 40 | 0 | 0 | 0 | 0 | 0 | 50 | 0 | 0 | 0 | 0 | 0 | 60 | 0 | 1510 | 132 | 0
7A06342 | 低合金 | HRB400D | 1678 | 0.00067 |  | 0.00035 |  | 0.002 | 68250 | 0.0023 | 0.0131 | 0.00029 | 0.00025 | 0.0036 | 0.461 | 0.0022 | 0.008 | 0.013 | 0 | 0.033 | 0.005 | 0.0031 | 0.0037 | 0.001 | NULL | NULL | NULL | 13 | 0 | 0 | 0 | 0 | 30 | 25 | 0 | 0 | 0 | 0 | 0 | 68 | 0 | 1480 | 132 | 0
7A06341 | 低合金 | HRB400D | 1670 | 0.00066 |  | 0.00028 |  | 0.002 | 73600 | 0.0022 | 0.0133 | 0.00031 | 0.00026 | 0.0039 | 0.456 | 0.0028 | 0.01 | 0.013 | 0 | 0.034 | 0.0047 | 0.003 | 0.0028 | 0.001 | NULL | NULL | NULL | 13 | 0 | 0 | 0 | 0 | 30 | 25 | 0 | 0 | 0 | 0 | 0 | 68 | 0 | 1510 | 132 | 0
7A06340 | 低合金 | HRB400D | 1670 | 0.00074 |  | 0.00024 |  | 0.001 | 73650 | 0.0024 | 0.0131 | 0.00034 | 0.00034 | 0.0038 | 0.472 | 0.0022 | 0.008 | 0.012 | 0 | 0.033 | 0.0054 | 0.0034 | 0.0029 | 0.001 | NULL | NULL | NULL | 13 | 0 | 0 | 0 | 0 | 30 | 25 | 0 | 0 | 0 | 0 | 0 | 60 | 0 | 1440 | 132 | 0
7A06339 | 低合金 | HRB400D | 1656 | 0.00106 |  | 0.00023 |  | 0.001 | 71200 | 0.0024 | 0.014 | 0.00032 | 0.00023 | 0.0041 | 0.487 | 0.0021 | 0.008 | 0.015 | 0 | 0.032 | 0.005 | 0.0031 | 0.0036 | 0.001 | NULL | NULL | NULL | 14 | 0 | 0 | 0 | 0 | 30 | 0 | 0 | 0 | 0 | 0 | 0 | 44 | 0 | 1580 | 132 | 20
7A06338 | 低合金 | HRB400D | 1661 | 0.00095 |  | 0.00024 |  | 0.001 | 73900 | 0.0023 | 0.0133 | 0.00033 | 0.00028 | 0.0037 | 0.465 | 0.0022 | 0.009 | 0.017 | 0 | 0.034 | 0.0056 | 0.0035 | 0.0037 | 0.001 | NULL | NULL | NULL | 13 | 0 | 0 | 0 | 0 | 30 | 0 | 0 | 0 | 0 | 0 | 0 | 44 | 0 | 1540 | 132 | 20
7A06337 | 低合金 | HRB400D | 1683 | 0.00045 |  | 0.00026 |  | 0.002 | 71400 | 0.0024 | 0.013 | 0.00029 | 0.00035 | 0.0038 | 0.469 | 0.002 | 0.005 | 0.015 | 0 | 0.033 | 0.0046 | 0.0029 | 0.0023 | 0.001 | NULL | NULL | NULL | 13 | 0 | 0 | 0 | 0 | 30 | 50 | 0 | 0 | 0 | 0 | 0 | 75 | 0 | 1470 | 132 | 0
7A06336 | 低合金 | HRB400D | 1667 | 0.00073 |  | 0.00021 |  | 0.002 | 70100 | 0.0024 | 0.013 | 0.00026 | 0.00023 | 0.0035 | 0.468 | 0.0017 | 0.004 | 0.016 | 0 | 0.032 | 0.0055 | 0.0035 | 0.0016 | 0.001 | NULL | NULL | NULL | 13 | 0 | 0 | 0 | 0 | 30 | 25 | 0 | 0 | 200 | 0 | 0 | 68 | 0 | 1280 | 132 | 0
7A06335 | 低合金 | HRB400D | 1668 | 0.00075 |  | 0.00025 |  | 0.001 | 72200 | 0.0024 | 0.0138 | 0.00026 | 0.00023 | 0.004 | 0.483 | 0.0016 | 0.007 | 0.017 | 0 | 0.033 | 0.0052 | 0.0033 | 0.0026 | 0.001 | NULL | NULL | NULL | 41 | 0 | 0 | 0 | 0 | 0 | 50 | 0 | 0 | 0 | 0 | 0 | 85 | 0 | 1530 | 132 | 0
7A06334 | 低合金 | HRB400B | 1667 | 0.00084 |  | 0.00028 |  | 0.001 | 69900 | 0.0024 | 0.0128 | 0.00027 | 0.00029 | 0.0036 | 0.467 | 0.0025 | 0.006 | 0.014 | NULL | 0.034 | 0.0043 | 0.0021 | 0.0016 | 0 | NULL | NULL | NULL | 6 | 0 | 0 | 0 | 0 | 38 | 25 | 0 | 0 | 200 | 0 | 0 | 54 | 0 | 1200 | 132 | 0
7A06333 | 低合金 | HRB400B | 1663 | 0.00066 |  | 0.00021 |  | 0.001 | 71850 | 0.0023 | 0.0129 | 0.00025 | 0.00019 | 0.0037 | 0.458 | 0.0023 | 0.006 | 0.014 | NULL | 0.033 | 0.0044 | 0.0021 | 0.0017 | 0 | NULL | NULL | NULL | 6 | 0 | 0 | 38 | 0 | 0 | 25 | 0 | 0 | 200 | 0 | 0 | 68 | 0 | 1240 | 132 | 0
7A06332 | 低合金 | HRB400B | 1636 | 0.00074 |  | 0.0003 |  | 0.001 | 71800 | 0.0023 | 0.0131 | 0.00031 | 0.00022 | 0.0037 | 0.463 | 0.0027 | 0.007 | 0.016 | NULL | 0.033 | 0.0042 | 0.002 | 0.0016 | 0 | NULL | NULL | NULL | 6 | 0 | 0 | 0 | 0 | 38 | 25 | 0 | 0 | 200 | 0 | 0 | 54 | 0 | 1240 | 132 | 0
7A06331 | 低合金 | HRB400B | 1640 | 0.0007 |  | 0.00025 |  | 0.001 | 73400 | 0.0023 | 0.0134 | 0.00029 | 0.00021 | 0.0038 | 0.467 | 0.0024 | 0.007 | 0.015 | NULL | 0.032 | 0.0052 | 0.0029 | 0.0018 | 0 | NULL | NULL | NULL | 6 | 0 | 0 | 0 | 0 | 38 | 25 | 0 | 0 | 200 | 0 | 0 | 54 | 0 | 1280 | 132 | 0
7A06330 | 低合金 | HRB400B | 0 | 0.00077 |  | 0.00023 |  | 0.001 | 75550 | 0.0023 | 0.013 | 0.00023 | 0.00028 | 0.0033 | 0.46 | 0.0025 | 0.006 | 0.014 | NULL | 0.033 | 0.0045 | 0.0023 | 0.0022 | 0 | NULL | NULL | NULL | 6 | 0 | 0 | 0 | 0 | 38 | 25 | 0 | 0 | 200 | 0 | 0 | 51 | 0 | 1220 | 132 | 0
7A06329 | 低合金 | HRB400B | 1639 | 0.00065 |  | 0.0003 |  | 0.001 | 73300 | 0.0022 | 0.013 | 0.00035 | 0.00018 | 0.0036 | 0.45 | 0.0022 | 0.006 | 0.014 | NULL | 0.033 | 0.2469 | 0.1973 | 0.0022 | 0 | NULL | NULL | NULL | 6 | 0 | 0 | 0 | 0 | 38 | 25 | 0 | 0 | 200 | 0 | 0 | 68 | 0 | 1220 | 132 | 0
7A06328 | 低合金 | HRB400B | 1648 | 0.00072 |  | 0.00031 |  | 0.001 | 71550 | 0.0024 | 0.0131 | 0.00029 | 0.00017 | 0.0036 | 0.471 | 0.0018 | 0.006 | 0.013 | NULL | 0.035 | 0.0047 | 0.0024 | 0.0023 | 0 | NULL | NULL | NULL | 7 | 0 | 0 | 0 | 0 | 40 | 25 | 0 | 0 | 200 | 0 | 0 | 54 | 0 | 1330 | 132 | 0
7A06327 | 低合金 | HRB400B | 1667 | 0.00079 |  | 0.00023 |  | 0.001 | 73850 | 0.0022 | 0.013 | 0.00023 | 0.00018 | 0.0038 | 0.45 | 0.0021 | 0.005 | 0.012 | NULL | 0.036 | 0.0046 | 0.0023 | 0.0017 | 0 | NULL | NULL | NULL | 6 | 0 | 0 | 0 | 0 | 38 | 25 | 0 | 0 | 200 | 0 | 0 | 54 | 0 | 1220 | 132 | 0
7A06326 | 低合金 | HRB400B | 1640 | 0.0008 |  | 0.0003 |  | 0.002 | 70050 | 0.0023 | 0.0128 | 0.00029 | 0.0002 | 0.0035 | 0.457 | 0.0022 | 0.006 | 0.013 | NULL | 0.034 | 0.0045 | 0.0022 | 0.002 | 0 | NULL | NULL | NULL | 6 | 0 | 0 | 0 | 0 | 38 | 25 | 0 | 0 | 200 | 0 | 0 | 54 | 0 | 1220 | 132 | 0
7A06325 | 低合金 | HRB400B | 0 | 0.00074 |  | 0.00028 |  | 0.002 | 72150 | 0.0023 | 0.0131 | 0.00027 | 0.00024 | 0.0036 | 0.461 | 0.0022 | 0.005 | 0.013 | NULL | 0.035 | 0.004 | 0.0018 | 0.0024 | 0 | NULL | NULL | NULL | 6 | 0 | 0 | 0 | 0 | 38 | 25 | 0 | 0 | 200 | 0 | 0 | 54 | 0 | 1220 | 132 | 0
7A06324 | 低合金 | HRB400B | 1642 | 0.00076 |  | 0.00027 |  | 0.002 | 74450 | 0.0024 | 0.0136 | 0.0003 | 0.00027 | 0.0039 | 0.48 | 0.0024 | 0.006 | 0.012 | NULL | 0.034 | 0.0046 | 0.0023 | 0.0017 | 0 | NULL | NULL | NULL | 7 | 0 | 0 | 0 | 0 | 41 | 25 | 0 | 0 | 200 | 0 | 0 | 68 | 0 | 1300 | 132 | 0
7A06323 | 低合金 | HRB400B | 1632 | 0.0011 |  | 0.0003 |  | 0.001 | 74300 | 0.0024 | 0.0135 | 0.0003 | 0.00016 | 0.0039 | 0.478 | 0.0021 | 0.005 | 0.013 | NULL | 0.034 | 0.0044 | 0.0021 | 0.0022 | 0 | NULL | NULL | NULL | 6 | 0 | 0 | 0 | 0 | 38 | 25 | 0 | 0 | 200 | 0 | 0 | 54 | 0 | 1220 | 132 | 0
7A06322 | 低合金 | HRB400B | 0 | 0.00076 |  | 0.00014 |  | 0.001 | 71250 | 0.0024 | 0.0128 | 0.00026 | 0.0002 | 0.0036 | 0.466 | 0.0022 | 0.005 | 0.012 | NULL | 0.033 | 0.0046 | 0.0024 | 0.0022 | 0 | NULL | NULL | NULL | 6 | 0 | 0 | 0 | 0 | 41 | 0 | 0 | 0 | 200 | 0 | 0 | 54 | 0 | 1260 | 132 | 20
7A06321 | 低合金 | HRB400B | 1663 | 0.00073 |  | 0.00023 |  | 0.001 | 76950 | 0.0024 | 0.0135 | 0.00026 | 0.00021 | 0.004 | 0.478 | 0.0021 | 0.005 | 0.011 | NULL | 0.034 | 0.0065 | 0.0042 | 0.0029 | 0 | NULL | NULL | NULL | 6 | 0 | 0 | 0 | 0 | 38 | 25 | 0 | 0 | 200 | 0 | 0 | 51 | 0 | 1220 | 132 | 0
7A06320 | 低合金 | HRB400B | 1666 | 0.00035 |  | 0.00029 |  | 0.001 | 70600 | 0.0023 | 0.0133 | 0.00031 | 0.00026 | 0.0034 | 0.464 | 0.0018 | 0.005 | 0.011 | NULL | 0.033 | 0.1482 | 0.1188 | 0.0028 | 0 | NULL | NULL | NULL | 0 | 0 | 0 | 0 | 0 | 50 | 50 | 0 | 0 | 200 | 0 | 0 | 96 | 0 | 1350 | 88 | 0
7A06319 | 低合金 | HRB400B | 1656 | 0.00059 |  | 0.00025 |  | 0.001 | 73950 | 0.0023 | 0.0132 | 0.00029 | 0.00017 | 0.0036 | 0.461 | 0.0014 | 0.005 | 0.011 | NULL | 0.033 | 0.0043 | 0.0021 | 0.0023 | 0 | NULL | NULL | NULL | 0 | 0 | 0 | 0 | 0 | 50 | 50 | 0 | 0 | 200 | 0 | 0 | 85 | 0 | 1310 | 88 | 0
7A06318 | 低合金 | HRB400B | 1637 | 0.00058 |  | 0.00029 |  | 0.001 | 72400 | 0.0023 | 0.0128 | 0.00031 | 0.00026 | 0.0034 | 0.455 | 0.0019 | 0.006 | 0.011 | NULL | 0.031 | 0.0044 | 0.0022 | 0.002 | 0 | NULL | NULL | NULL | 0 | 0 | 0 | 0 | 0 | 50 | 50 | 0 | 0 | 200 | 0 | 0 | 85 | 0 | 1340 | 88 | 0
7A06317 | 低合金 | HRB400B | 1618 | 0.0005 |  | 0.00026 |  | 0.001 | 76600 | 0.0024 | 0.0135 | 0.0003 | 0.00018 | 0.0036 | 0.477 | 0.0019 | 0.007 | 0.014 | NULL | 0.033 | 0.0049 | 0.0027 | 0.0027 | 0 | NULL | NULL | NULL | 0 | 0 | 0 | 0 | 0 | 47 | 50 | 0 | 0 | 200 | 0 | 0 | 90 | 0 | 1240 | 88 | 0
7A06316 | 低合金 | HRB400B | 1631 | 0.00046 |  | 0.00027 |  | 0.001 | 74000 | 0.0023 | 0.0131 | 0.0003 | 0.00023 | 0.0035 | 0.461 | 0.0022 | 0.007 | 0.014 | NULL | 0.032 | 0.0035 | 0.0013 | 0.0017 | 0 | NULL | NULL | NULL | 0 | 0 | 0 | 0 | 0 | 48 | 50 | 0 | 0 | 200 | 0 | 0 | 90 | 0 | 1320 | 88 | 0
7A06315 | 低合金 | HRB400B | 1633 | 0.0005 |  | 0.00028 |  | 0.001 | 71150 | 0.0024 | 0.013 | 0.00033 | 0.00026 | 0.0035 | 0.469 | 0.0024 | 0.007 | 0.013 | NULL | 0.031 | 0.0034 | 0.0012 | 0.0019 | 0 | NULL | NULL | NULL | 0 | 0 | 0 | 0 | 0 | 50 | 50 | 0 | 0 | 200 | 0 | 0 | 90 | 0 | 1340 | 88 | 0
7A06314 | 低合金 | HRB400B | 1664 | 0.00037 |  | 0.0003 |  | 0.001 | 75900 | 0.0023 | 0.0129 | 0.00036 | 0.00032 | 0.0036 | 0.457 | 0.0021 | 0.006 | 0.011 | NULL | 0.034 | 0.0043 | 0.002 | 0.0018 | 0 | NULL | NULL | NULL | 0 | 0 | 0 | 0 | 0 | 50 | 50 | 0 | 0 | 200 | 0 | 0 | 93 | 0 | 1340 | 88 | 0
7A06313 | 低合金 | HRB400B | 1710 | 0.00054 |  | 0.00026 |  | 0.001 | 74200 | 0.0023 | 0.0132 | 0.00031 | 0.0003 | 0.0035 | 0.463 | 0.0021 | 0.005 | 0.011 | NULL | 0.034 | 0.0035 | 0.0013 | 0.0017 | 0 | NULL | NULL | NULL | 0 | 0 | 0 | 0 | 0 | 50 | 50 | 0 | 0 | 200 | 0 | 0 | 85 | 0 | 1330 | 88 | 0
7A06312 | 低合金 | HRB400B | 1693 | 0.00056 |  | 0.00031 |  | 0.001 | 76150 | 0.0023 | 0.0133 | 0.00035 | 0.00031 | 0.0035 | 0.464 | 0.0021 | 0.005 | 0.011 | NULL | 0.034 | 0.0112 | 0.0086 | 0.0028 | 0 | NULL | NULL | NULL | 0 | 0 | 0 | 0 | 0 | 47 | 50 | 0 | 0 | 200 | 0 | 0 | 80 | 0 | 1200 | 88 | 0
7A06311 | 低合金 | HRB400B | 1671 | 0.00044 |  | 0.00026 |  | 0.001 | 71900 | 0.0023 | 0.0129 | 0.00038 | 0.00032 | 0.0034 | 0.457 | 0.002 | 0.006 | 0.012 | NULL | 0.034 | 0.0043 | 0.0021 | 0.0021 | 0 | NULL | NULL | NULL | 0 | 0 | 0 | 0 | 0 | 47 | 50 | 0 | 0 | 200 | 0 | 0 | 95 | 0 | 1250 | 88 | 0
7A06310 | 低合金 | HRB400B | 1650 | 0.00027 |  | 0.00035 |  | 0.001 | 71500 | 0.0024 | 0.013 | 0.00038 | 0.00039 | 0.0034 | 0.47 | 0.0021 | 0.005 | 0.011 | NULL | 0.034 | 0.0042 | 0.002 | 0.0021 | 0 | NULL | NULL | NULL | 0 | 0 | 0 | 0 | 0 | 50 | 50 | 0 | 0 | 200 | 0 | 0 | 94 | 0 | 1380 | 88 | 0
7A06309 | 低合金 | HRB400B | 1642 | 0.00045 |  | 0.00043 |  | 0.001 | 74350 | 0.0023 | 0.0132 | 0.00042 | 0.00034 | 0.0035 | 0.462 | 0.0021 | 0.004 | 0.011 | NULL | 0.036 | 0.0041 | 0.0019 | 0.0019 | 0 | NULL | NULL | NULL | 0 | 0 | 0 | 0 | 0 | 50 | 50 | 0 | 0 | 200 | 0 | 0 | 92 | 0 | 1340 | 88 | 0
7A06308 | 低合金 | HRB400B | 1676 | 0.00051 |  | 0.00036 |  | 0.001 | 76800 | 0.0023 | 0.0131 | 0.00039 | 0.00028 | 0.0035 | 0.461 | 0.002 | 0.005 | 0.013 | NULL | 0.034 | 0.0045 | 0.0023 | 0.0021 | 0 | NULL | NULL | NULL | 8 | 0 | 0 | 0 | 0 | 41 | 50 | 0 | 0 | 200 | 0 | 0 | 90 | 0 | 1380 | 88 | 0
7A06307 | 低合金 | HRB400B | 1684 | 0.00072 |  | 0.00034 |  | 0.001 | 76950 | 0.0023 | 0.0127 | 0.00033 | 0.00034 | 0.0034 | 0.455 | 0.0023 | 0.007 | 0.013 | NULL | 0.034 | 0.0043 | 0.0021 | 0.002 | 0 | NULL | NULL | NULL | 7 | 0 | 0 | 0 | 0 | 40 | 25 | 0 | 0 | 200 | 0 | 0 | 73 | 0 | 1260 | 88 | 0
7A06306 | 低合金 | HRB400B | 1660 | 0.0005 |  | 0.00034 |  | 0.001 | 74100 | 0.0023 | 0.0136 | 0.00037 | 0.00034 | 0.0037 | 0.47 | 0.0023 | 0.006 | 0.013 | NULL | 0.036 | 0.0047 | 0.0024 | 0.002 | 0 | NULL | NULL | NULL | 7 | 0 | 0 | 0 | 0 | 40 | 50 | 0 | 0 | 200 | 0 | 0 | 85 | 0 | 1320 | 88 | 0
7A06305 | 低合金 | HRB400B | 1686 | 0.00062 |  | 0.00024 |  | 0.001 | 74500 | 0.0024 | 0.0133 | 0.00028 | 0.0003 | 0.0037 | 0.475 | 0.0024 | 0.005 | 0.014 | NULL | 0.036 | 0.0043 | 0.002 | 0.0023 | 0 | NULL | NULL | NULL | 6 | 0 | 0 | 0 | 0 | 39 | 25 | 0 | 0 | 0 | 0 | 0 | 85 | 0 | 1455 | 88 | 0
7A06304 | 低合金 | HRB400B | 1666 | 0.00066 |  | 0.00027 |  | 0.001 | 72300 | 0.0023 | 0.0132 | 0.00029 | 0.00024 | 0.0036 | 0.463 | 0.0023 | 0.006 | 0.014 | NULL | 0.035 | 0.0039 | 0.0017 | 0.0015 | 0 | NULL | NULL | NULL | 6 | 0 | 0 | 0 | 0 | 40 | 25 | 0 | 0 | 0 | 0 | 0 | 85 | 0 | 1480 | 88 | 0
7A06303 | 低合金 | HRB400B | 1671 | 0.00069 |  | 0.00033 |  | 0.002 | 72300 | 0.0024 | 0.0129 | 0.00029 | 0.00021 | 0.0035 | 0.468 | 0.0022 | 0.006 | 0.014 | 0 | 0.035 | 0.006 | 0.0037 | 0 | 0 | NULL | NULL | NULL | 6 | 0 | 0 | 0 | 0 | 40 | 25 | 0 | 0 | 0 | 0 | 0 | 68 | 0 | 1445 | 88 | 0
7A06302 | 低合金 | HRB400B | 1679 | 0.00081 |  | 0.00032 |  | 0.002 | 71700 | 0.0024 | 0.0134 | 0.00038 | 0.00031 | 0.0036 | 0.476 | 0.0022 | 0.006 | 0.012 | 0 | 0.034 | 0.0055 | 0.0034 | 0 | 0.001 | NULL | NULL | NULL | 6 | 0 | 0 | 0 | 0 | 40 | 0 | 0 | 0 | 0 | 0 | 0 | 68 | 0 | 1520 | 88 | 20
7A06301 | 低合金 | HRB400B | 1683 | 0.00065 |  | 0.00038 |  | 0.002 | 74650 | 0.0024 | 0.0134 | 0.00037 | 0.00028 | 0.0036 | 0.475 | 0.0022 | 0.006 | 0.013 | 0 | 0.033 | 0.0058 | 0.0036 | 0 | 0 | NULL | NULL | NULL | 6 | 0 | 0 | 0 | 0 | 40 | 25 | 0 | 0 | 0 | 0 | 0 | 85 | 0 | 3010 | 88 | 0
7A06300 | 低合金 | HRB400B | 1668 | 0.00085 |  | 0.00022 |  | 0.002 | 76000 | 0.0022 | 0.0131 | 0.00031 | 0.00024 | 0.0035 | 0.451 | 0.0022 | 0.008 | 0.015 | 0 | 0.033 | 0.0069 | 0.0043 | 0 | 0.001 | NULL | NULL | NULL | 6 | 0 | 0 | 0 | 0 | 40 | 0 | 0 | 0 | 0 | 0 | 0 | 68 | 0 | 1532 | 88 | 20
7A06299 | 低合金 | HRB400B | 1672 | 0.00074 |  | 0.00022 |  | 0.001 | 75350 | 0.0024 | 0.013 | 0.0003 | 0.00021 | 0.0034 | 0.47 | 0.0022 | 0.005 | 0.015 | 0 | 0.035 | 0.0054 | 0.0034 | 0.001 | 0 | NULL | NULL | NULL | 6 | 0 | 0 | 0 | 0 | 40 | 25 | 0 | 0 | 0 | 0 | 0 | 68 | 0 | 1525 | 88 | 0
7A06298 | 低合金 | HRB400B | 1664 | 0.00094 |  | 0.00027 |  | 0.001 | 73600 | 0.0024 | 0.0131 | 0.00031 | 0.0002 | 0.0034 | 0.471 | 0.0018 | 0.008 | 0.013 | 0 | 0.036 | 0.0069 | 0.0043 | 0 | 0 | NULL | NULL | NULL | 6 | 0 | 0 | 0 | 0 | 39 | 0 | 0 | 0 | 0 | 0 | 0 | 51 | 0 | 1413 | 88 | 20
7A06297 | 低合金 | HRB400D | 1682 | 0.00075 |  | 0.00025 |  | 0.001 | 70700 | 0.0023 | 0.0131 | 0.00032 | 0.00025 | 0.0032 | 0.46 | 0.0019 | 0.007 | 0.014 | 0 | 0.031 | 0.0052 | 0.0032 | 0 | 0.001 | NULL | NULL | NULL | 12 | 0 | 0 | 0 | 0 | 30 | 25 | 0 | 0 | 0 | 0 | 0 | 68 | 0 | 1518 | 88 | 0
7A06296 | 低合金 | HRB400D | 1669 | 0.00075 |  | 0.00021 |  | 0.001 | 73750 | 0.0024 | 0.0133 | 0.0003 | 0.00021 | 0.0037 | 0.473 | 0.002 | 0.007 | 0.014 | 0 | 0.031 | 0.0051 | 0.0032 | 0 | 0 | NULL | NULL | NULL | 12 | 0 | 0 | 0 | 0 | 30 | 25 | 0 | 0 | 0 | 0 | 0 | 68 | 0 | 3043 | 88 | 0
7A06295 | 低合金 | HRB400D | 1676 | 0.00074 |  | 0.00025 |  | 0.002 | 73950 | 0.0024 | 0.0133 | 0.00032 | 0.0002 | 0.0036 | 0.474 | 0.002 | 0.01 | 0.015 | 0 | 0.032 | 0.006 | 0.0037 | 0 | 0.001 | NULL | NULL | NULL | 12 | 0 | 0 | 0 | 0 | 30 | 25 | 0 | 0 | 0 | 0 | 0 | 68 | 0 | 1454 | 88 | 0
7A06294 | 低合金 | HRB400B | 1688 | 0.00064 |  | 0.00023 |  | 0.002 | 72350 | 0.0023 | 0.0129 | 0.00031 | 0.00025 | 0.0035 | 0.457 | 0.0022 | 0.007 | 0.012 | 0 | 0.032 | 0.0052 | 0.0032 | 0 | 0 | NULL | NULL | NULL | 6 | 0 | 0 | 0 | 0 | 40 | 25 | 0 | 0 | 0 | 0 | 0 | 85 | 0 | 1551 | 88 | 0
7A06293 | 低合金 | HRB400B | 1713 | 0.00033 |  | 0.00028 |  | 0.001 | 74650 | 0.0023 | 0.0132 | 0.0003 | 0.00028 | 0.0034 | 0.463 | 0.0022 | 0.008 | 0.012 | 0 | 0.036 | 0.0061 | 0.0038 | 0 | 0 | NULL | NULL | NULL | 46 | 0 | 0 | 0 | 0 | 0 | 75 | 0 | 0 | 0 | 0 | 0 | 102 | 0 | 1536 | 88 | 0
7A06292 | 低合金 | HRB400D | 1656 | 0.00092 |  | 0.00032 |  | 0.002 | 74450 | 0.0024 | 0.0135 | 0.00038 | 0.00017 | 0.0038 | 0.477 | 0.0021 | 0.01 | 0.013 | 0 | 0.031 | 0.0061 | 0.0038 | 0 | 0.001 | NULL | NULL | NULL | 12 | 0 | 0 | 0 | 0 | 30 | 0 | 0 | 0 | 0 | 0 | 0 | 51 | 0 | 1518 | 88 | 20
7A06291 | 低合金 | HRB400D | 1698 | 0.00067 |  | 0.00029 |  | 0.001 | 74950 | 0.0024 | 0.0133 | 0.0003 | 0.00029 | 0.0034 | 0.473 | 0.002 | 0.006 | 0.013 | 0 | 0.03 | 0.006 | 0.0037 | 0 | 0.001 | NULL | NULL | NULL | 12 | 0 | 0 | 0 | 0 | 30 | 25 | 0 | 0 | 0 | 0 | 0 | 85 | 0 | 1460 | 88 | 0
7A06290 | 低合金 | HRB400D | 1677 | 0.00258 |  | 0.0003 |  | 0.002 | 73700 | 0.0023 | 0.0131 | 0.00031 | 0.00018 | 0.0035 | 0.459 | 0.0018 | 0.008 | 0.015 | 0 | 0.03 | 0.0061 | 0.0038 | 0 | 0.001 | NULL | NULL | NULL | 12 | 0 | 0 | 0 | 0 | 30 | 25 | 0 | 0 | 0 | 0 | 0 | 68 | 0 | 1487 | 88 | 0
7A06289 | 低合金 | HRB400D | 1728 | 0.00025 |  | 0.00026 |  | 0.036 | 72350 | 0.0024 | 0.0135 | 0.00028 | 0.00025 | 0.0039 | 0.477 | 0.0017 | 0.008 | 0.013 | 0 | 0.034 | 0.0514 | 0.0434 | 0 | 0.001 | NULL | NULL | NULL | 42 | 0 | 0 | 0 | 0 | 0 | 50 | 0 | 0 | 0 | 0 | 0 | 92 | 0 | 1500 | 132 | 0
7A06288 | 低合金 | HRB400B | 1671 | 0.00029 |  | 0.00026 |  | 0.003 | 72300 | 0.0023 | 0.014 | 0.00026 | 0.00029 | 0.0041 | 0.475 | 0.002 | 0.005 | 0.013 | 0 | 0.035 | 0.0055 | 0.0034 | 0 | 0 | NULL | NULL | NULL | 6 | 0 | 0 | 0 | 0 | 40 | 75 | 0 | 0 | 0 | 0 | 0 | 85 | 0 | 1500 | 132 | 0
7A06287 | 低合金 | HRB400B | 1668 | 0.00065 |  | 0.00035 |  | 0.001 | 64100 | 0.0023 | 0.0133 | 0.00034 | 0.00031 | 0.0039 | 0.464 | 0.0022 | 0.009 | 0.013 | 0 | 0.033 | 0.0055 | 0.0034 | 0 | 0.001 | NULL | NULL | NULL | 7 | 0 | 0 | 0 | 0 | 40 | 25 | 0 | 0 | 0 | 0 | 0 | 68 | 0 | 1490 | 132 | 0
7A06286 | 低合金 | HRB400B | 1680 | 0.00079 |  | 0.00021 |  | 0.001 | 73700 | 0.0024 | 0.0129 | 0.00031 | 0.0002 | 0.0033 | 0.467 | 0.0017 | 0.005 | 0.013 | 0 | 0.032 | 0.0047 | 0.0029 | 0 | 0 | NULL | NULL | NULL | 5 | 0 | 0 | 0 | 0 | 40 | 25 | 0 | 0 | 0 | 0 | 0 | 58 | 0 | 1400 | 132 | 0
7A06285 | 低合金 | HRB400B | 1659 | 0.00065 |  | 0.00026 |  | 0.001 | 70350 | 0.0024 | 0.0131 | 0.00032 | 0.00023 | 0.0036 | 0.471 | 0.002 | 0.004 | 0.013 | 0 | 0.034 | 0.0049 | 0.0031 | 0 | 0.001 | NULL | NULL | NULL | 6 | 0 | 0 | 0 | 0 | 36 | 25 | 0 | 0 | 0 | 0 | 0 | 60 | 0 | 1370 | 132 | 0
7A06284 | 低合金 | HRB400B | 1659 | 0.00103 |  | 0.0002 |  | 0.001 | 66600 | 0.0023 | 0.013 | 0.00029 | 0.00021 | 0.0035 | 0.461 | 0.0027 | 0.007 | 0.016 | 0 | 0.033 | 0.0052 | 0.0032 | 0 | 0.001 | NULL | NULL | NULL | 7 | 0 | 0 | 0 | 0 | 40 | 0 | 0 | 0 | 0 | 0 | 0 | 34 | 0 | 1520 | 132 | 20
7A06283 | 低合金 | HRB400B | 0 | 0.00028 |  | 0.00029 |  | 0.002 | 77200 | 0.0023 | 0.0131 | 0.00028 | 0.00025 | 0.0034 | 0.462 | 0.0025 | 0.006 | 0.018 | 0 | 0.033 | 0.0049 | 0.0031 | 0 | 0.001 | NULL | NULL | NULL | 6 | 0 | 0 | 0 | 0 | 39 | 50 | 0 | 0 | 0 | 0 | 0 | 85 | 0 | 1440 | 132 | 0
7A06282 | 低合金 | HRB400B | 1684 | 0.00055 |  | 0.00028 |  | 0.001 | 68900 | 0.0024 | 0.0132 | 0.0003 | 0.00023 | 0.0037 | 0.473 | 0.002 | 0.006 | 0.013 | 0 | 0.035 | 0.005 | 0.0031 | 0 | 0.001 | NULL | NULL | NULL | 45 | 0 | 0 | 0 | 0 | 0 | 50 | 0 | 0 | 0 | 0 | 0 | 70 | 0 | 1460 | 132 | 0
7A06281 | 低合金 | HRB400B | 1645 | 0.00051 |  | 0.00024 |  | 0.001 | 71200 | 0.0024 | 0.013 | 0.00028 | 0.00021 | 0.0035 | 0.47 | 0.0024 | 0.008 | 0.017 | NULL | 0.034 | 0.0047 | 0.0024 | 0.0031 | 0 | NULL | NULL | NULL | 0 | 0 | 0 | 0 | 0 | 48 | 50 | 0 | 0 | 0 | 0 | 0 | 68 | 0 | 1500 | 132 | 0
7A06280 | 低合金 | HRB400B | 1648 | 0.00038 |  | 0.00026 |  | 0.003 | 72500 | 0.0024 | 0.0135 | 0.00028 | 0.00024 | 0.0037 | 0.483 | 0.0041 | 0.02 | 0.021 | NULL | 0.034 | 0.0046 | 0.0024 | 0.003 | 0 | NULL | NULL | NULL | 0 | 0 | 0 | 0 | 0 | 48 | 50 | 0 | 0 | 0 | 0 | 0 | 85 | 0 | 1500 | 132 | 0
7A06279 | 低合金 | HRB400B | 1676 | 0.00076 |  | 0.00023 |  | 0.003 | 63400 | 0.0024 | 0.0131 | 0.00027 | 0.00021 | 0.0032 | 0.472 | 0.0018 | 0.007 | 0.018 | NULL | 0.036 | 0.0685 | 0.0572 | 0.003 | 0 | NULL | NULL | NULL | 6 | 0 | 0 | 0 | 0 | 40 | 25 | 0 | 0 | 0 | 0 | 0 | 68 | 0 | 1430 | 88 | 0
7A06278 | 低合金 | HRB400B | 1675 | 0.00067 |  | 0.00024 |  | 0.002 | 73250 | 0.0024 | 0.0132 | 0.00023 | 0.00033 | 0.0035 | 0.475 | 0.0029 | 0.011 | 0.019 | 0 | 0.034 | 0.0052 | 0.0032 | 0 | 0 | NULL | NULL | NULL | 6 | 0 | 0 | 0 | 0 | 38 | 25 | 0 | 0 | 0 | 0 | 0 | 85 | 0 | 1296 | 88 | 0
7A06277 | 低合金 | HRB400B | 1679 | 0.00067 |  | 0.00026 |  | 0.002 | 64150 | 0.0024 | 0.013 | 0.00023 | 0.00031 | 0.0034 | 0.47 | 0.0022 | 0.007 | 0.018 | NULL | 0.033 | 0.0042 | 0.002 | 0.0028 | 0 | NULL | NULL | NULL | 6 | 0 | 0 | 0 | 0 | 40 | 25 | 0 | 0 | 0 | 0 | 0 | 85 | 0 | 1458 | 88 | 0
7A06276 | 低合金 | HRB400B | 1663 | 0.00078 |  | 0.00022 |  | 0.002 | 72750 | 0.0024 | 0.0128 | 0.00024 | 0.00025 | 0.0033 | 0.466 | 0.0019 | 0.006 | 0.015 | NULL | 0.034 | 0.0042 | 0.002 | 0.0028 | 0 | NULL | NULL | NULL | 14 | 0 | 0 | 0 | 0 | 32 | 0 | 0 | 0 | 0 | 0 | 0 | 68 | 0 | 1463 | 88 | 20
7A06275 | 低合金 | HRB400B | 1656 | 0.00083 |  | 0.00026 |  | 0.002 | 70100 | 0.0023 | 0.0132 | 0.00031 | 0.00032 | 0.0035 | 0.463 | 0.0023 | 0.006 | 0.014 | NULL | 0.033 | 0.0043 | 0.0021 | 0.0024 | 0 | NULL | NULL | NULL | 14 | 0 | 0 | 0 | 0 | 32 | 0 | 0 | 0 | 0 | 0 | 0 | 68 | 0 | 1422 | 88 | 20
7A06274 | 低合金 | HRB400B | 1667 | 0.00068 |  | 0.00024 |  | 0.002 | 72800 | 0.0023 | 0.0134 | 0.00034 | 0.0003 | 0.0036 | 0.468 | 0.0027 | 0.007 | 0.017 | NULL | 0.034 | 0.0044 | 0.0022 | 0.0036 | 0 | NULL | NULL | NULL | 15 | 0 | 0 | 0 | 0 | 32 | 25 | 0 | 0 | 0 | 0 | 0 | 85 | 0 | 1505 | 88 | 0
7A06273 | 低合金 | HRB400B | 1668 | 0.00095 |  | 0.00025 |  | 0.002 | 73300 | 0.0022 | 0.0131 | 0.00031 | 0.00021 | 0.0035 | 0.452 | 0.0023 | 0.007 | 0.016 | NULL | 0.034 | 0.0044 | 0.0022 | 0.0033 | 0 | NULL | NULL | NULL | 16 | 0 | 0 | 0 | 0 | 32 | 0 | 0 | 0 | 0 | 0 | 0 | 51 | 0 | 1514 | 88 | 20
7A06272 | 低合金 | HRB400B | 1687 | 0.00076 |  | 0.00029 |  | 0.003 | 71350 | 0.0024 | 0.0134 | 0.00025 | 0.00027 | 0.0033 | 0.477 | 0.0019 | 0.008 | 0.017 | NULL | 0.036 | 0.0045 | 0.0022 | 0.0031 | 0 | NULL | NULL | NULL | 14 | 0 | 0 | 0 | 0 | 30 | 25 | 0 | 0 | 0 | 0 | 0 | 68 | 0 | 1437 | 88 | 0
7A06271 | 低合金 | HRB400B | 1658 | 0.00066 |  | 0.00026 |  | 0.003 | 68400 | 0.0024 | 0.0133 | 0.00034 | 0.00023 | 0.0035 | 0.476 | 0.0024 | 0.008 | 0.022 | NULL | 0.034 | 0.0043 | 0.0021 | 0.0041 | 0 | NULL | NULL | NULL | 15 | 0 | 0 | 0 | 0 | 32 | 25 | 0 | 0 | 0 | 0 | 0 | 68 | 0 | 1502 | 88 | 0
7A06270 | 低合金 | HRB400B | 1656 | 0.00068 |  | 0.00032 |  | 0.002 | 73350 | 0.0023 | 0.0132 | 0.00035 | 0.00018 | 0.0036 | 0.463 | 0.0021 | 0.01 | 0.017 | NULL | 0.033 | 0.0804 | 0.0662 | 0.004 | 0 | NULL | NULL | NULL | 14 | 0 | 0 | 0 | 0 | 32 | 25 | 0 | 0 | 0 | 0 | 0 | 85 | 0 | 1480 | 88 | 0
7A06269 | 低合金 | HRB400B | 1684 | 0.00081 |  | 0.00021 |  | 0.002 | 71850 | 0.0023 | 0.0133 | 0.00026 | 0.00023 | 0.0035 | 0.465 | 0.002 | 0.005 | 0.014 | NULL | 0.036 | 0.0612 | 0.0516 | 0.0032 | 0 | NULL | NULL | NULL | 14 | 0 | 0 | 0 | 0 | 30 | 0 | 0 | 0 | 0 | 0 | 0 | 68 | 0 | 1289 | 88 | 20
7A06268 | 低合金 | HRB400B | 1661 | 0.00076 |  | 0.00021 |  | 0.003 | 63950 | 0.0023 | 0.013 | 0.00026 | 0.0002 | 0.0034 | 0.46 | 0.0022 | 0.007 | 0.015 | NULL | 0.034 | 0.0048 | 0.0025 | 0.0031 | 0 | NULL | NULL | NULL | 14 | 0 | 0 | 0 | 0 | 32 | 25 | 0 | 0 | 0 | 0 | 0 | 68 | 0 | 1410 | 88 | 0
7A06267 | 低合金 | HRB400B | 1650 | 0.0009 |  | 0.00028 |  | 0.002 | 71600 | 0.0023 | 0.0134 | 0.00028 | 0.00033 | 0.0037 | 0.468 | 0.0027 | 0.007 | 0.017 | NULL | 0.034 | 0.0043 | 0.0021 | 0.0036 | 0 | NULL | NULL | NULL | 14 | 0 | 0 | 0 | 0 | 32 | 0 | 0 | 0 | 0 | 0 | 0 | 51 | 0 | 1479 | 88 | 20
7A06266 | 低合金 | HRB400B | 1679 | 0.00103 |  | 0.00022 |  | 0.002 | 72300 | 0.0024 | 0.0131 | 0.00025 | 0.00022 | 0.0033 | 0.473 | 0.0023 | 0.008 | 0.017 | NULL | 0.035 | 0.0036 | 0.0014 | 0.0048 | 0 | NULL | NULL | NULL | 14 | 0 | 0 | 0 | 0 | 32 | 0 | 0 | 0 | 0 | 0 | 0 | 51 | 0 | 1483 | 88 | 20
7A06265 | 低合金 | HRB400B | 1645 | 0.00068 |  | 0.00028 |  | 0.002 | 72100 | 0.0024 | 0.0135 | 0.00027 | 0.00019 | 0.0036 | 0.478 | 0.0021 | 0.007 | 0.017 | NULL | 0.034 | 0.0037 | 0.0015 | 0.004 | 0 | NULL | NULL | NULL | 15 | 0 | 0 | 0 | 0 | 31 | 0 | 0 | 0 | 0 | 0 | 0 | 51 | 0 | 1438 | 88 | 20
7A06264 | 低合金 | HRB400B | 1662 | 0.00082 |  | 0.00026 |  | 0.002 | 70650 | 0.0024 | 0.0137 | 0.00027 | 0.0002 | 0.0039 | 0.481 | 0.002 | 0.006 | 0.013 | NULL | 0.034 | 0.0043 | 0.002 | 0.0037 | 0 | NULL | NULL | NULL | 15 | 0 | 0 | 0 | 0 | 30 | 25 | 0 | 0 | 0 | 0 | 0 | 58 | 0 | 1450 | 132 | 0
7A06263 | 低合金 | HRB400B | 1651 | 0.00069 |  | 0.00023 |  | 0.002 | 71900 | 0.0023 | 0.0131 | 0.00028 | 0.00019 | 0.0039 | 0.463 | 0.0025 | 0.007 | 0.017 | NULL | 0.035 | 0.0042 | 0.002 | 0.0041 | 0 | NULL | NULL | NULL | 15 | 0 | 0 | 0 | 0 | 30 | 25 | 0 | 0 | 0 | 0 | 0 | 68 | 0 | 1450 | 132 | 0
7A06262 | 低合金 | HRB400B | 1675 | 0.00093 |  | 0.00024 |  | 0.002 | 71700 | 0.0023 | 0.0132 | 0.00029 | 0.0002 | 0.0039 | 0.464 | 0.0021 | 0.007 | 0.017 | NULL | 0.034 | 0.0042 | 0.002 | 0.0045 | 0 | NULL | NULL | NULL | 15 | 0 | 0 | 0 | 0 | 30 | 25 | 0 | 0 | 0 | 0 | 0 | 51 | 0 | 1430 | 132 | 0
7A06261 | 低合金 | HRB400B | 1677 | 0.00023 |  | 0.00026 |  | 0.002 | 72850 | 0.0024 | 0.0129 | 0.00031 | 0.00018 | 0.0037 | 0.469 | 0.002 | 0.007 | 0.02 | NULL | 0.034 | 0.0043 | 0.0021 | 0.0037 | 0 | NULL | NULL | NULL | 15 | 0 | 0 | 0 | 0 | 30 | 75 | 0 | 0 | 0 | 0 | 0 | 90 | 0 | 1450 | 132 | 0
7A06260 | 低合金 | HRB400B | 1662 | 0.00068 |  | 0.00027 |  | 0.002 | 70000 | 0.0023 | 0.0135 | 0.00028 | 0.00022 | 0.0038 | 0.469 | 0.0025 | 0.006 | 0.016 | NULL | 0.035 | 0.0099 | 0.0074 | 0.0037 | 0.001 | NULL | NULL | NULL | 15 | 0 | 0 | 0 | 0 | 30 | 0 | 0 | 0 | 0 | 0 | 0 | 68 | 0 | 1450 | 132 | 20
7A06259 | 低合金 | HRB400B | 1668 | 0.00062 |  | 0.00029 |  | 0.003 | 69800 | 0.0023 | 0.0133 | 0.00031 | 0.00037 | 0.0037 | 0.467 | 0.0027 | 0.006 | 0.017 | NULL | 0.035 | 0.0045 | 0.0023 | 0.0046 | 0 | NULL | NULL | NULL | 15 | 0 | 0 | 0 | 0 | 30 | 25 | 0 | 0 | 0 | 0 | 0 | 76 | 0 | 1450 | 132 | 0
7A06258 | 低合金 | HRB400B | 1655 | 0.00078 |  | 0.00028 |  | 0.002 | 72500 | 0.0024 | 0.0136 | 0.00031 | 0.00019 | 0.0039 | 0.481 | 0.0025 | 0.008 | 0.018 | NULL | 0.035 | 0.0041 | 0.0019 | 0.0052 | 0 | NULL | NULL | NULL | 15 | 0 | 0 | 0 | 0 | 30 | 0 | 0 | 0 | 0 | 0 | 0 | 51 | 0 | 1450 | 0 | 20
7A06257 | 低合金 | HRB400B | 1697 | 0.00082 |  | 0.00026 |  | 0.002 | 68600 | 0.0023 | 0.0131 | 0.00028 | 0.00031 | 0.0039 | 0.462 | 0.0024 | 0.004 | 0.013 | NULL | 0.037 | 0.003 | 0.0009 | 0.0041 | 0 | NULL | NULL | NULL | 15 | 0 | 0 | 0 | 0 | 30 | 0 | 0 | 0 | 0 | 0 | 0 | 56 | 0 | 1360 | 132 | 20
7A06256 | 低合金 | HRB400B | 1657 | 0.00066 |  | 0.00026 |  | 0.003 | 71800 | 0.0025 | 0.0136 | 0.00031 | 0.00021 | 0.004 | 0.492 | 0.0028 | 0.008 | 0.019 | NULL | 0.036 | 0.0057 | 0.0034 | 0.0046 | 0 | NULL | NULL | NULL | 6 | 0 | 0 | 0 | 0 | 39 | 25 | 0 | 0 | 0 | 0 | 0 | 68 | 0 | 1470 | 132 | 0
7A06255 | 低合金 | HRB400B | 1642 | 0.0006 |  | 0.00027 |  | 0.002 | 68200 | 0.0024 | 0.0131 | 0.00031 | 0.00019 | 0.0037 | 0.474 | 0.0027 | 0.008 | 0.019 | NULL | 0.037 | 0.0036 | 0.0014 | 0.0037 | 0 | NULL | NULL | NULL | 16 | 0 | 0 | 0 | 0 | 31 | 25 | 0 | 0 | 0 | 0 | 0 | 68 | 0 | 1420 | 132 | 0
7A06254 | 低合金 | HRB400B | 0 | 0.00055 |  | 0.00027 |  | 0.002 | 69000 | 0.0024 | 0.0131 | 0.0003 | 0.00025 | 0.0038 | 0.473 | 0.0024 | 0.008 | 0.014 | NULL | 0.036 | 0.0042 | 0.0019 | 0.0041 | 0 | NULL | NULL | NULL | 6 | 0 | 0 | 0 | 0 | 39 | 50 | 0 | 0 | 0 | 0 | 0 | 73 | 0 | 1420 | 132 | 0
7A06253 | 低合金 | HRB400B | 0 | 0.00067 |  | 0.00027 |  | 0.002 | 70000 | 0.0024 | 0.0131 | 0.00028 | 0.00027 | 0.0036 | 0.473 | 0.0028 | 0.007 | 0.016 | NULL | 0.035 | 0.003 | 0.0008 | 0.0033 | 0 | NULL | NULL | NULL | 7 | 0 | 0 | 0 | 0 | 40 | 25 | 0 | 0 | 0 | 0 | 0 | 72 | 0 | 1480 | 132 | 0
7A06252 | 低合金 | HRB400B | 1666 | 0.00067 |  | 0.00024 |  | 0.002 | 74650 | 0.0024 | 0.0129 | 0.00032 | 0.00034 | 0.0038 | 0.47 | 0.0025 | 0.006 | 0.018 | NULL | 0.034 | 0.0042 | 0.002 | 0.0036 | 0 | NULL | NULL | NULL | 7 | 0 | 0 | 0 | 0 | 39 | 25 | 0 | 0 | 0 | 0 | 0 | 62 | 0 | 1420 | 132 | 0
7A06251 | 低合金 | HRB400B | 1683 | 0.00068 |  | 0.00028 |  | 0.003 | 68800 | 0.0023 | 0.0129 | 0.00027 | 0.00021 | 0.0039 | 0.458 | 0.0021 | 0.007 | 0.012 | 0 | 0.034 | 0.006 | 0.0037 | 0.0012 | 0.001 | NULL | NULL | NULL | 7 | 0 | 0 | 0 | 0 | 40 | 25 | 0 | 0 | 0 | 0 | 0 | 62 | 0 | 1430 | 132 | 0
7A06250 | 低合金 | HRB400B | 1689 | 0.00035 |  | 0.0003 |  | 0.003 | 76500 | 0.0025 | 0.0142 | 0.00033 | 0.00019 | 0.0039 | 0.501 | 0.0019 | 0.007 | 0.017 | NULL | 0.036 | 0.0046 | 0.0024 | 0.0046 | 0 | NULL | NULL | NULL | 6 | 0 | 0 | 0 | 0 | 39 | 50 | 0 | 0 | 0 | 0 | 0 | 90 | 0 | 1530 | 132 | 0
7A06249 | 低合金 | HRB400B | 1658 | 0.00057 |  | 0.00036 |  | 0.003 | 65700 | 0.0023 | 0.0135 | 0.00036 | 0.0002 | 0.004 | 0.469 | 0.0027 | 0.011 | 0.017 | 0 | 0.033 | 0.006 | 0.0038 | 0.0016 | 0.001 | NULL | NULL | NULL | 6 | 0 | 0 | 0 | 0 | 38 | 25 | 0 | 0 | 200 | 0 | 0 | 68 | 0 | 1260 | 132 | 0
7A06248 | 低合金 | HRB400B | 1658 | 0.00049 |  | 0.00026 |  | 0.002 | 70250 | 0.0024 | 0.0127 | 0.00025 | 0.00016 | 0.0036 | 0.464 | 0.0019 | 0.009 | 0.015 | 0 | 0.033 | 0.4169 | 0.3201 | 0.0028 | 0.001 | NULL | NULL | NULL | 6 | 0 | 0 | 0 | 0 | 38 | 50 | 0 | 0 | 200 | 0 | 0 | 85 | 0 | 1240 | 132 | 0
7A06247 | 低合金 | HRB400B | 1666 | 0.00047 |  | 0.0003 |  | 0.002 | 71000 | 0.0024 | 0.0136 | 0.00028 | 0.00033 | 0.0041 | 0.483 | 0.0038 | 0.009 | 0.016 | 0 | 0.033 | 0.0057 | 0.0035 | 0.0021 | 0.001 | NULL | NULL | NULL | 6 | 0 | 0 | 0 | 0 | 38 | 50 | 0 | 0 | 200 | 0 | 0 | 85 | 0 | 1240 | 132 | 0
7A06246 | 低合金 | HRB400B | 1659 | 0.00074 |  | 0.0003 |  | 0.002 | 69350 | 0.0024 | 0.013 | 0.00029 | 0.00025 | 0.004 | 0.47 | 0.0025 | 0.01 | 0.014 | 0 | 0.034 | 0.0067 | 0.0042 | 0.0021 | 0.001 | NULL | NULL | NULL | 6 | 0 | 0 | 0 | 0 | 38 | 25 | 0 | 0 | 200 | 0 | 0 | 54 | 0 | 1180 | 132 | 0
7A06245 | 低合金 | HRB400B | 1668 | 0.00072 |  | 0.00022 |  | 0.002 | 69850 | 0.0023 | 0.013 | 0.00026 | 0.0002 | 0.0037 | 0.462 | 0.0026 | 0.009 | 0.017 | 0 | 0.035 | 0.0056 | 0.0035 | 0.0047 | 0.001 | NULL | NULL | NULL | 6 | 0 | 0 | 0 | 0 | 40 | 0 | 0 | 0 | 200 | 0 | 0 | 54 | 0 | 1180 | 132 | 20
7A06244 | 低合金 | HRB400B | 1689 | 0.00088 |  | 0.00019 |  | 0.002 | 68450 | 0.0024 | 0.0138 | 0.00022 | 0.00025 | 0.0038 | 0.483 | 0.0025 | 0.007 | 0.012 | 0 | 0.035 | 0.0059 | 0.0037 | 0.0011 | 0.001 | NULL | NULL | NULL | 14 | 0 | 0 | 0 | 0 | 30 | 0 | 0 | 0 | 200 | 0 | 0 | 54 | 0 | 1200 | 132 | 20
7A06243 | 低合金 | HRB400B | 1634 | 0.00053 |  | 0.00025 |  | 0.002 | 67650 | 0.0022 | 0.0131 | 0.00025 | 0.00023 | 0.0037 | 0.451 | 0.0022 | 0.006 | 0.016 | 0 | 0.033 | 0.0058 | 0.0036 | 0.0002 | 0.001 | NULL | NULL | NULL | 14 | 0 | 0 | 0 | 0 | 38 | 50 | 0 | 0 | 200 | 0 | 0 | 68 | 0 | 1220 | 132 | 0
7A06242 | 低合金 | HRB400B | 1605 | 0.00037 |  | 0.00032 |  | 0.002 | 68850 | 0.0023 | 0.0131 | 0.0003 | 0.00023 | 0.0038 | 0.462 | 0.0023 | 0.009 | 0.016 | 0 | 0.033 | 0.0068 | 0.0042 | 0.001 | 0.001 | NULL | NULL | NULL | 15 | 0 | 0 | 0 | 0 | 30 | 50 | 0 | 0 | 200 | 0 | 0 | 85 | 0 | 1240 | 132 | 0
7A06241 | 低合金 | HRB400B | 1633 | 0.0005 |  | 0.00037 |  | 0.002 | 69850 | 0.0024 | 0.0133 | 0.00032 | 0.00028 | 0.0038 | 0.475 | 0.0024 | 0.007 | 0.018 | 0 | 0.034 | 0.0066 | 0.0041 | 0.0004 | 0.001 | NULL | NULL | NULL | 15 | 0 | 0 | 0 | 0 | 32 | 50 | 0 | 0 | 200 | 0 | 0 | 85 | 0 | 1290 | 132 | 0
7A06240 | 低合金 | HRB400B | 1800 | 0.00055 |  | 0.00034 |  | 0.002 | 71600 | 0.0024 | 0.0132 | 0.00031 | 0.00026 | 0.0038 | 0.472 | 0.002 | 0.007 | 0.014 | 0 | 0.035 | 0.006 | 0.0037 | 0.0001 | 0.001 | NULL | NULL | NULL | 46 | 0 | 0 | 0 | 0 | 0 | 50 | 0 | 0 | 200 | 0 | 0 | 85 | 0 | 1300 | 132 | 0
7A06239 | 低合金 | HRB400B | 1710 | 0.00064 |  | 0.00025 |  | 0.002 | 72800 | 0.0023 | 0.0135 | 0.00026 | 0.00028 | 0.0039 | 0.468 | 0.0023 | 0.006 | 0.014 | 0 | 0.033 | 0.006 | 0.0038 | 0.0008 | 0.001 | NULL | NULL | NULL | 15 | 0 | 0 | 0 | 0 | 31 | 25 | 0 | 0 | 200 | 0 | 0 | 68 | 0 | 1250 | 132 | 0
7A06238 | 低合金 | HRB400B | 1656 | 0.00065 |  | 0.00026 |  | 0.003 | 71150 | 0.0022 | 0.0134 | 0.00028 | 0.00017 | 0.004 | 0.457 | 0.0022 | 0.009 | 0.015 | 0 | 0.035 | 0.0065 | 0.004 | 0.0012 | 0.001 | NULL | NULL | NULL | 15 | 0 | 0 | 0 | 0 | 31 | 25 | 0 | 0 | 200 | 0 | 0 | 68 | 0 | 1230 | 132 | 0
7A06237 | 低合金 | HRB400B | 1663 | 0.00053 |  | 0.00029 |  | 0.003 | 68750 | 0.0023 | 0.0131 | 0.00031 | 0.0002 | 0.0037 | 0.461 | 0.0026 | 0.01 | 0.016 | 0 | 0.034 | 0.0069 | 0.0043 | 0.0037 | 0.001 | NULL | NULL | NULL | 6 | 0 | 0 | 0 | 0 | 38 | 25 | 0 | 0 | 200 | 0 | 0 | 68 | 0 | 1240 | 132 | 0
7A06236 | 低合金 | HRB400B | 1673 | 0.00089 |  | 0.00023 |  | 0.003 | 69750 | 0.0024 | 0.0131 | 0.0003 | 0.00019 | 0.0036 | 0.471 | 0.002 | 0.009 | 0.017 | 0 | 0.033 | 0.007 | 0.0044 | 0.0021 | 0.001 | NULL | NULL | NULL | 6 | 0 | 0 | 0 | 0 | 38 | 25 | 0 | 0 | 200 | 0 | 0 | 54 | 0 | 1250 | 132 | 0
7A06235 | 低合金 | HRB400B | 1664 | 0.00066 |  | 0.00029 |  | 0.003 | 69800 | 0.0024 | 0.0135 | 0.00029 | 0.00018 | 0.0039 | 0.478 | 0.0021 | 0.008 | 0.016 | 0 | 0.033 | 0.006 | 0.0037 | 0.0027 | 0.001 | NULL | NULL | NULL | 6 | 0 | 0 | 0 | 0 | 38 | 25 | 0 | 0 | 200 | 0 | 0 | 68 | 0 | 1250 | 132 | 0
7A06234 | 低合金 | HRB400B | 1732 | 0.00061 |  | 0.00022 |  | 0.002 | 69950 | 0.0024 | 0.0131 | 0.00023 | 0.00031 | 0.0037 | 0.47 | 0.002 | 0.008 | 0.01 | 0 | 0.032 | 0.0461 | 0.0392 | 0.0024 | 0.001 | NULL | NULL | NULL | 15 | 0 | 0 | 0 | 0 | 30 | 50 | 0 | 0 | 200 | 0 | 0 | 75 | 0 | 1280 | 88 | 0
7A06233 | 低合金 | HRB400B | 1658 | 0.00088 |  | 0.00025 |  | 0.002 | 73200 | 0.0023 | 0.0137 | 0.00026 | 0.00018 | 0.0038 | 0.47 | 0.0019 | 0.005 | 0.014 | NULL | 0.033 | 0.0066 | 0.0043 | 0.0016 | 0.001 | NULL | NULL | NULL | 15 | 0 | 0 | 0 | 0 | 31 | 50 | 0 | 0 | 200 | 0 | 0 | 60 | 0 | 1280 | 88 | 0
7A06232 | 低合金 | HRB400B | 0 | 0.00056 |  | 0.00024 |  | 0.002 | 71750 | 0.0023 | 0.0133 | 0.0003 | 0.00023 | 0.0036 | 0.462 | 0.0016 | 0.005 | 0.012 | NULL | 0.032 | 0.0059 | 0.0036 | 0.0021 | 0.001 | NULL | NULL | NULL | 15 | 0 | 0 | 0 | 0 | 31 | 50 | 0 | 0 | 200 | 0 | 0 | 85 | 0 | 1300 | 88 | 0
7A06231 | 低合金 | HRB400B | 1578 | 0.00049 |  | 0.00032 |  | 0.002 | 72100 | 0.0022 | 0.0134 | 0.00033 | 0.00035 | 0.0035 | 0.455 | 0.0018 | 0.004 | 0.01 | NULL | 0.032 | 0.0043 | 0.0021 | 0.0016 | 0 | NULL | NULL | NULL | 15 | 0 | 0 | 0 | 0 | 31 | 50 | 0 | 0 | 200 | 0 | 0 | 93 | 0 | 1340 | 88 | 0
7A06230 | 低合金 | HRB400B | 0 | 0.00044 |  | 0.0003 |  | 0.002 | 74400 | 0.0022 | 0.0131 | 0.0003 | 0.00023 | 0.0036 | 0.45 | 0.0018 | 0.005 | 0.015 | NULL | 0.032 | 0.0035 | 0.0013 | 0.0021 | 0 | NULL | NULL | NULL | 15 | 0 | 0 | 0 | 0 | 31 | 5 | 0 | 0 | 200 | 0 | 0 | 95 | 0 | 1310 | 88 | 0
7A06229 | 低合金 | HRB400B | 1672 | 0.0005 |  | 0.00022 |  | 0.002 | 72850 | 0.0022 | 0.0133 | 0.0003 | 0.00028 | 0.0037 | 0.454 | 0.0019 | 0.004 | 0.012 | NULL | 0.034 | 0.0039 | 0.0017 | 0.0017 | 0 | NULL | NULL | NULL | 15 | 0 | 0 | 0 | 0 | 30 | 50 | 0 | 0 | 200 | 0 | 0 | 95 | 0 | 1330 | 88 | 0
7A06228 | 低合金 | HRB400B | 1630 | 0.00038 |  | 0.00028 |  | 0.002 | 73750 | 0.0023 | 0.0131 | 0.00033 | 0.0002 | 0.0036 | 0.46 | 0.0018 | 0.005 | 0.014 | NULL | 0.032 | 0.0038 | 0.0016 | 0.0026 | 0.001 | NULL | NULL | NULL | 15 | 0 | 0 | 0 | 0 | 30 | 50 | 0 | 0 | 200 | 0 | 0 | 100 | 0 | 1310 | 88 | 0
7A06227 | 低合金 | HRB400B | 1661 | 0.00042 |  | 0.0003 |  | 0.002 | 72200 | 0.0022 | 0.0135 | 0.00034 | 0.00022 | 0.0039 | 0.458 | 0.0023 | 0.005 | 0.016 | NULL | 0.033 | 0.0053 | 0.003 | 0.002 | 0.001 | NULL | NULL | NULL | 15 | 0 | 0 | 0 | 0 | 30 | 50 | 0 | 0 | 200 | 0 | 0 | 92 | 0 | 1310 | 88 | 0
7A06226 | 低合金 | HRB400B | 0 | 0.00047 |  | 0.0003 |  | 0.002 | 71300 | 0.0023 | 0.0135 | 0.0003 | 0.00023 | 0.0037 | 0.468 | 0.002 | 0.006 | 0.015 | NULL | 0.033 | 0.0038 | 0.0016 | 0.0016 | 0.001 | NULL | NULL | NULL | 7 | 0 | 0 | 0 | 0 | 40 | 0 | 0 | 0 | 200 | 0 | 0 | 90 | 0 | 1370 | 88 | 0
7A06225 | 低合金 | HRB400B | 1672 | 0.00043 |  | 0.00025 |  | 0.002 | 73950 | 0.0024 | 0.0131 | 0.00025 | 0.00021 | 0.0035 | 0.47 | 0.0019 | 0.006 | 0.018 | NULL | 0.032 | 0.0035 | 0.0014 | 0.0026 | 0 | NULL | NULL | NULL | 16 | 0 | 0 | 0 | 0 | 32 | 50 | 0 | 0 | 200 | 0 | 0 | 110 | 0 | 1450 | 88 | 0
7A06224 | 低合金 | HRB400B | 1627 | 0.00034 |  | 0.00043 |  | 0.002 | 76350 | 0.0024 | 0.0133 | 0.00037 | 0.0002 | 0.0038 | 0.474 | 0.0018 | 0.006 | 0.014 | NULL | 0.033 | 0.0036 | 0.0014 | 0.0022 | 0 | NULL | NULL | NULL | 15 | 0 | 0 | 0 | 0 | 31 | 50 | 0 | 0 | 200 | 0 | 0 | 105 | 0 | 1440 | 132 | 0
7A06223 | 低合金 | HRB400B | 1734 | 0.00033 |  | 0.00018 |  | 0.002 | 73850 | 0.0023 | 0.0137 | 0.00022 | 0.0003 | 0.004 | 0.47 | 0.0016 | 0.008 | 0.015 | NULL | 0.034 | 0.0037 | 0.0015 | 0.0016 | 0.001 | NULL | NULL | NULL | 47 | 0 | 0 | 0 | 0 | 0 | 75 | 0 | 0 | 200 | 0 | 0 | 105 | 0 | 1440 | 88 | 0
7A06222 | 低合金 | HRB400B | 1661 | 0.00067 |  | 0.00026 |  | 0.002 | 73700 | 0.0024 | 0.0129 | 0.00029 | 0.00033 | 0.0035 | 0.467 | 0.0023 | 0.006 | 0.014 | NULL | 0.031 | 0.0039 | 0.0017 | 0.0013 | 0.001 | NULL | NULL | NULL | 8 | 0 | 0 | 0 | 0 | 40 | 25 | 0 | 0 | 200 | 0 | 0 | 75 | 0 | 1380 | 88 | 0
7A06221 | 低合金 | HRB400B | 1658 | 0.00051 |  | 0.00024 |  | 0.002 | 75650 | 0.0024 | 0.0127 | 0.00027 | 0.00028 | 0.0034 | 0.465 | 0.0027 | 0.008 | 0.015 | NULL | 0.031 | 0.004 | 0.0018 | 0.001 | 0 | NULL | NULL | NULL | 7 | 0 | 0 | 0 | 0 | 40 | 50 | 0 | 0 | 200 | 0 | 0 | 92 | 0 | 1330 | 88 | 0
7A06220 | 低合金 | HRB400B | 1668 | 0.00091 |  | 0.00029 |  | 0.002 | 74550 | 0.0024 | 0.0131 | 0.00026 | 0.00019 | 0.0036 | 0.47 | 0.0016 | 0.008 | 0.017 | NULL | 0.033 | 0.0038 | 0.0016 | 0.0017 | 0.001 | NULL | NULL | NULL | 15 | 0 | 0 | 0 | 0 | 30 | 0 | 0 | 0 | 0 | 0 | 0 | 51 | 0 | 1448 | 88 | 20
7A06219 | 低合金 | HRB400B | 1672 | 0.00061 |  | 0.0003 |  | 0.002 | 69850 | 0.0023 | 0.0133 | 0.00025 | 0.0002 | 0.0035 | 0.464 | 0.0018 | 0.009 | 0.017 | NULL | 0.033 | 0.0036 | 0.0014 | 0.0009 | 0 | NULL | NULL | NULL | 14 | 0 | 0 | 0 | 0 | 32 | 25 | 0 | 0 | 0 | 0 | 0 | 85 | 0 | 1444 | 88 | 0
7A06218 | 低合金 | HRB400B | 1687 | 0.00089 |  | 0.00023 |  | 0.002 | 70400 | 0.0023 | 0.013 | 0.00026 | 0.00025 | 0.0034 | 0.459 | 0.0019 | 0.004 | 0.015 | 0 | 0.034 | 0.0054 | 0.0034 | 0.0004 | 0 | NULL | NULL | NULL | 14 | 0 | 0 | 0 | 0 | 32 | 0 | 0 | 0 | 0 | 0 | 0 | 68 | 0 | 1468 | 88 | 20
7A06217 | 低合金 | HRB400B | 1664 | 0.0008 |  | 0.00027 |  | 0.002 | 72050 | 0.0024 | 0.0133 | 0.00027 | 0.0002 | 0.0034 | 0.473 | 0.0017 | 0.008 | 0.014 | NULL | 0.033 | 0.0037 | 0.0015 | 0.0009 | 0 | NULL | NULL | NULL | 14 | 0 | 0 | 0 | 0 | 32 | 0 | 0 | 0 | 0 | 0 | 0 | 68 | 0 | 1493 | 88 | 20
7A06216 | 低合金 | HRB400B | 1662 | 0.00083 |  | 0.00034 |  | 0.002 | 73150 | 0.0024 | 0.0136 | 0.0004 | 0.00037 | 0.0039 | 0.48 | 0.0025 | 0.007 | 0.015 | NULL | 0.033 | 0.0225 | 0.0195 | 0.0016 | 0 | NULL | NULL | NULL | 15 | 0 | 0 | 0 | 0 | 32 | 0 | 0 | 0 | 0 | 0 | 0 | 68 | 0 | 1521 | 88 | 20
7A06215 | 低合金 | HRB400B | 1666 | 0.0007 |  | 0.00028 |  | 0.002 | 74550 | 0.0024 | 0.0133 | 0.00027 | 0.00027 | 0.0035 | 0.477 | 0.0031 | 0.01 | 0.019 | NULL | 0.034 | 0.0038 | 0.0016 | 0.002 | 0 | NULL | NULL | NULL | 14 | 0 | 0 | 0 | 0 | 32 | 0 | 0 | 0 | 0 | 0 | 0 | 51 | 0 | 1460 | 88 | 20
7A06214 | 低合金 | HRB400B | 1666 | 0.00068 |  | 0.0002 |  | 0.002 | 71200 | 0.0024 | 0.0135 | 0.00027 | 0.00022 | 0.0037 | 0.479 | 0.0026 | 0.009 | 0.017 | 0 | 0.033 | 0.0055 | 0.0034 | 0.0021 | 0.001 | NULL | NULL | 0 | 14 | 0 | 0 | 0 | 0 | 32 | 25 | 0 | 0 | 0 | 0 | 0 | 68 | 0 | 1441 | 88 | 0
7A06213 | 低合金 | HRB400B | 1643 | 0.00097 |  | 0.00028 |  | 0.002 | 70250 | 0.0024 | 0.0135 | 0.00024 | 0.00017 | 0.0038 | 0.477 | 0.0021 | 0.009 | 0.015 | NULL | 0.032 | 0.0037 | 0.0015 | 0.0011 | 0 | NULL | NULL | NULL | 14 | 0 | 0 | 0 | 0 | 32 | 0 | 0 | 0 | 0 | 0 | 0 | 51 | 0 | 1466 | 88 | 20
7A06212 | 低合金 | HRB400B | 1673 | 0.00071 |  | 0.00022 |  | 0.002 | 70200 | 0.0023 | 0.0133 | 0.00024 | 0.00023 | 0.0036 | 0.464 | 0.0021 | 0.008 | 0.013 | NULL | 0.032 | 0.004 | 0.0018 | 0.0005 | 0 | NULL | NULL | NULL | 14 | 0 | 0 | 0 | 0 | 32 | 25 | 0 | 0 | 0 | 0 | 0 | 68 | 0 | 1487 | 88 | 0
7A06211 | 低合金 | HRB400B | 1688 | 0.0011 |  | 0.00027 |  | 0.003 | 71100 | 0.0024 | 0.013 | 0.00026 | 0.00021 | 0.0033 | 0.469 | 0.0021 | 0.008 | 0.014 | NULL | 0.033 | 0.0036 | 0.0014 | 0.001 | 0 | NULL | NULL | NULL | 13 | 0 | 0 | 0 | 0 | 30 | 0 | 0 | 0 | 0 | 0 | 0 | 36 | 0 | 1430 | 88 | 20
7A06210 | 低合金 | HRB400B | 1675 | 0.00094 |  | 0.00026 |  | 0.002 | 70150 | 0.0024 | 0.0134 | 0.00026 | 0.00022 | 0.0035 | 0.476 | 0.0023 | 0.009 | 0.017 | NULL | 0.032 | 0.0041 | 0.0019 | 0.0017 | 0 | NULL | NULL | NULL | 14 | 0 | 0 | 0 | 0 | 32 | 0 | 0 | 0 | 0 | 0 | 0 | 51 | 0 | 1441 | 88 | 20
7A06209 | 低合金 | HRB400B | 1671 | 0.0006 |  | 0.0003 |  | 0.002 | 71250 | 0.0022 | 0.0135 | 0.00031 | 0.00025 | 0.0036 | 0.46 | 0.0031 | 0.011 | 0.019 | NULL | 0.033 | 0.0041 | 0.0019 | 0.0021 | 0 | NULL | NULL | NULL | 14 | 0 | 0 | 0 | 0 | 32 | 25 | 0 | 0 | 0 | 0 | 0 | 68 | 0 | 1516 | 88 | 0
7A06208 | 低合金 | HRB400B | 1683 | 0.00075 |  | 0.00034 |  | 0.002 | 74800 | 0.0024 | 0.0137 | 0.00029 | 0.0003 | 0.0035 | 0.483 | 0.0028 | 0.011 | 0.021 | NULL | 0.033 | 0.0037 | 0.0015 | 0.0021 | 0 | NULL | NULL | NULL | 14 | 0 | 0 | 0 | 0 | 32 | 25 | 0 | 0 | 0 | 0 | 0 | 68 | 0 | 1477 | 88 | 0
7A06207 | 低合金 | HRB400B | 1694 | 0.00082 |  | 0.00023 |  | 0.002 | 73400 | 0.0023 | 0.0134 | 0.0003 | 0.00022 | 0.0038 | 0.467 | 0.0024 | 0.01 | 0.015 | NULL | 0.035 | 0.0037 | 0.0015 | 0.0029 | 0.001 | NULL | NULL | NULL | 15 | 0 | 0 | 0 | 0 | 32 | 0 | 0 | 0 | 0 | 0 | 0 | 68 | 0 | 1463 | 88 | 20
7A06206 | 低合金 | HRB400B | 1684 | 0.00032 |  | 0.00043 |  | 0.002 | 71150 | 0.0023 | 0.0133 | 0.00038 | 0.00034 | 0.0038 | 0.469 | 0.0038 | 0.014 | 0.019 | NULL | 0.034 | 0.0041 | 0.0019 | 0.0016 | 0.001 | NULL | NULL | NULL | 14 | 0 | 0 | 0 | 0 | 32 | 50 | 0 | 0 | 0 | 0 | 0 | 85 | 0 | 1444 | 0 | 0
7A06205 | 低合金 | HRB400B | 1668 | 0.00026 |  | 0.00037 |  | 0.002 | 71450 | 0.0024 | 0.0133 | 0.00031 | 0.00026 | 0.0037 | 0.474 | 0.0019 | 0.007 | 0.01 | NULL | 0.035 | 0.0039 | 0.0017 | 0.0018 | 0 | NULL | NULL | NULL | 45 | 0 | 0 | 0 | 0 | 0 | 50 | 0 | 0 | 0 | 0 | 0 | 102 | 0 | 1415 | 88 | 0
7A06204 | 低合金 | HRB400B | 1645 | 0.00022 |  | 0.00024 |  | 0.002 | 70050 | 0.0024 | 0.0128 | 0.00025 | 0.00015 | 0.0038 | 0.464 | 0.0011 | 0.008 | 0.01 | NULL | 0.034 | 0.1302 | 0.1047 | 0.0017 | 0 | NULL | NULL | NULL | 15 | 0 | 0 | 0 | 0 | 30 | 75 | 0 | 0 | 0 | 0 | 0 | 94 | 0 | 1450 | 132 | 0
7A06203 | 低合金 | HRB400B | 1693 | 0.00063 |  | 0.00028 |  | 0.003 | 71800 | 0.0023 | 0.0132 | 0.00026 | 0.0003 | 0.0038 | 0.462 | 0.0018 | 0.004 | 0.01 | NULL | 0.034 | 0.0043 | 0.0021 | 0.0021 | 0 | NULL | NULL | NULL | 15 | 0 | 0 | 0 | 0 | 30 | 25 | 0 | 0 | 0 | 0 | 0 | 76 | 0 | 1450 | 132 | 0
7A06202 | 低合金 | HRB400B | 1689 | 0.00054 |  | 0.00026 |  | 0.002 | 71950 | 0.0024 | 0.0135 | 0.00024 | 0.00026 | 0.0039 | 0.477 | 0.0017 | 0.007 | 0.01 | NULL | 0.035 | 0.0035 | 0.0013 | 0.0016 | 0 | NULL | NULL | NULL | 15 | 0 | 0 | 0 | 0 | 30 | 25 | 0 | 0 | 0 | 0 | 0 | 80 | 0 | 1450 | 132 | 0
7A06201 | 低合金 | HRB400B | 1684 | 0.00045 |  | 0.00025 |  | 0.003 | 70900 | 0.0022 | 0.0132 | 0.00025 | 0.00032 | 0.0039 | 0.452 | 0.002 | 0.006 | 0.01 | NULL | 0.034 | 0.0036 | 0.0014 | 0.0021 | 0 | NULL | NULL | NULL | 7 | 0 | 0 | 0 | 0 | 40 | 25 | 0 | 0 | 0 | 0 | 0 | 85 | 0 | 1450 | 132 | 0
7A06200 | 低合金 | HRB400B | 1662 | 0.00041 |  | 0.00024 |  | 0.002 | 73700 | 0.0023 | 0.0133 | 0.00021 | 0.00029 | 0.0037 | 0.464 | 0.0019 | 0.009 | 0.015 | NULL | 0.033 | 0.0039 | 0.0017 | 0.0014 | 0 | NULL | NULL | NULL | 7 | 0 | 0 | 0 | 0 | 40 | 50 | 0 | 0 | 0 | 0 | 0 | 85 | 0 | 1450 | 0 | 0
7A06199 | 低合金 | HRB400B | 1684 | 0.00039 |  | 0.00041 |  | 0.001 | 72400 | 0.0024 | 0.0135 | 0.00034 | 0.00023 | 0.004 | 0.479 | 0.0024 | 0.009 | 0.016 | NULL | 0.036 | 0.0037 | 0.0015 | 0.0024 | 0.001 | NULL | NULL | NULL | 48 | 0 | 0 | 0 | 0 | 0 | 50 | 0 | 0 | 0 | 0 | 0 | 90 | 0 | 1550 | 132 | 0
7A06198 | 低合金 | HRB400B | 1672 | 0.00074 |  | 0.00032 |  | 0.001 | 75200 | 0.0023 | 0.0136 | 0.00026 | 0.00024 | 0.0038 | 0.47 | 0.0023 | 0.008 | 0.014 | NULL | 0.036 | 0.0036 | 0.0014 | 0.002 | 0.001 | NULL | NULL | NULL | 43 | 0 | 0 | 0 | 0 | 0 | 25 | 0 | 0 | 0 | 0 | 0 | 60 | 0 | 1430 | 132 | 0
7A06197 | 低合金 | HRB400B | 1698 | 0.00049 |  | 0.00026 |  | 0.001 | 69900 | 0.0024 | 0.0135 | 0.00026 | 0.00037 | 0.0037 | 0.478 | 0.0022 | 0.009 | 0.013 | NULL | 0.035 | 0.004 | 0.0018 | 0.0014 | 0.001 | NULL | NULL | NULL | 45 | 0 | 0 | 0 | 0 | 0 | 50 | 0 | 0 | 0 | 0 | 0 | 68 | 0 | 1460 | 132 | 0
7A06196 | 低合金 | HRB400B | 1704 | 0.00072 |  | 0.00021 |  | 0.002 | 71850 | 0.0023 | 0.0137 | 0.00021 | 0.00037 | 0.004 | 0.472 | 0.0024 | 0.009 | 0.012 | NULL | 0.036 | 0.004 | 0.0018 | 0.0021 | 0.001 | NULL | NULL | NULL | 15 | 0 | 0 | 0 | 0 | 30 | 25 | 0 | 0 | 0 | 0 | 0 | 55 | 0 | 1370 | 132 | 0
7A06195 | 低合金 | HRB400B | 1664 | 0.00053 |  | 0.00025 |  | 0.002 | 68550 | 0.0024 | 0.0136 | 0.00025 | 0.00031 | 0.004 | 0.481 | 0.0028 | 0.009 | 0.015 | NULL | 0.036 | 0.0037 | 0.0015 | 0.0021 | 0.001 | NULL | NULL | NULL | 15 | 0 | 0 | 0 | 0 | 32 | 50 | 0 | 0 | 0 | 0 | 0 | 70 | 0 | 1420 | 132 | 0
7A06194 | 低合金 | HRB400B | 0 | 0.00038 |  | 0.00024 |  | 0.002 | 68600 | 0.0023 | 0.0134 | 0.00023 | 0.0003 | 0.0038 | 0.466 | 0.002 | 0.008 | 0.013 | NULL | 0.035 | 0.0038 | 0.0016 | 0.0033 | 0 | NULL | NULL | NULL | 16 | 0 | 0 | 0 | 0 | 32 | 50 | 0 | 0 | 0 | 0 | 0 | 85 | 0 | 1520 | 132 | 0
7A06193 | 低合金 | HRB400B | 1691 | 0.00055 |  | 0.00032 |  | 0.002 | 65700 | 0.0024 | 0.0138 | 0.0003 | 0.0004 | 0.0039 | 0.483 | 0.0024 | 0.007 | 0.012 | NULL | 0.032 | 0.0039 | 0.0017 | 0.002 | 0 | NULL | NULL | NULL | 15 | 0 | 0 | 0 | 0 | 31 | 0 | 50 | 0 | 200 | 0 | 0 | 90 | 0 | 1430 | 132 | 0
7A06192 | 低合金 | HRB400B | 1624 | 0.00057 |  | 0.00034 |  | 0.002 | 75800 | 0.0023 | 0.0132 | 0.00032 | 0.00027 | 0.0038 | 0.464 | 0.0025 | 0.009 | 0.015 | NULL | 0.03 | 0.0039 | 0.0017 | 0.0032 | 0.001 | NULL | NULL | NULL | 15 | 0 | 0 | 0 | 0 | 31 | 0 | 25 | 0 | 200 | 0 | 0 | 80 | 0 | 1340 | 132 | 0
7A06191 | 低合金 | HRB400B | 0 | 0.00046 |  | 0.00028 |  | 0.002 | 76250 | 0.0024 | 0.0132 | 0.00028 | 0.00026 | 0.0038 | 0.473 | 0.0022 | 0.007 | 0.014 | NULL | 0.032 | 0.004 | 0.0018 | 0.0035 | 0.001 | NULL | NULL | NULL | 15 | 0 | 0 | 0 | 0 | 30 | 50 | 0 | 0 | 200 | 0 | 0 | 75 | 0 | 1270 | 132 | 0
7A06190 | 低合金 | HRB400B | 1668 | 0.00044 |  | 0.00027 |  | 0.002 | 72450 | 0.0023 | 0.0135 | 0.00028 | 0.00025 | 0.004 | 0.468 | 0.0021 | 0.007 | 0.014 | NULL | 0.032 | 0.004 | 0.0018 | 0.0045 | 0.001 | NULL | NULL | NULL | 15 | 0 | 0 | 0 | 0 | 30 | 50 | 0 | 0 | 200 | 0 | 0 | 75 | 0 | 132 | 132 | 0
7A06189 | 低合金 | HRB400B | 0 | 0.00045 |  | 0.00024 |  | 0.002 | 72150 | 0.0023 | 0.0133 | 0.00026 | 0.00023 | 0.0039 | 0.466 | 0.0022 | 0.011 | 0.014 | NULL | 0.034 | 0.0051 | 0.0028 | 0.0052 | 0.001 | NULL | NULL | NULL | 16 | 0 | 0 | 0 | 0 | 30 | 50 | 0 | 0 | 200 | 0 | 0 | 85 | 0 | 1380 | 132 | 0
7A06188 | 低合金 | HRB400B | 1671 | 0.00037 |  | 0.00025 |  | 0.002 | 75900 | 0.0023 | 0.0135 | 0.00026 | 0.00024 | 0.0037 | 0.468 | 0.0021 | 0.01 | 0.013 | NULL | 0.034 | 0.0038 | 0.0016 | 0.0046 | 0 | NULL | NULL | NULL | 14 | 0 | 0 | 0 | 0 | 29 | 50 | 0 | 0 | 200 | 0 | 0 | 80 | 0 | 1290 | 132 | 0
7A06187 | 低合金 | HRB400B | 1642 | 0.00028 |  | 0.00023 |  | 0.002 | 68550 | 0.0024 | 0.013 | 0.00026 | 0.00022 | 0.0038 | 0.47 | 0.0023 | 0.008 | 0.015 | NULL | 0.032 | 0.0053 | 0.003 | 0.0035 | 0.001 | NULL | NULL | NULL | 16 | 0 | 0 | 0 | 0 | 31 | 50 | 0 | 0 | 200 | 0 | 0 | 95 | 0 | 1430 | 132 | 0
7A06186 | 低合金 | HRB400B | 1630 | 0.00068 |  | 0.00022 |  | 0.002 | 77700 | 0.0023 | 0.013 | 0.00026 | 0.00023 | 0.0037 | 0.462 | 0.0025 | 0.015 | 0.016 | NULL | 0.032 | 0.0038 | 0.0016 | 0.0094 | 0.001 | NULL | NULL | NULL | 15 | 0 | 0 | 0 | 0 | 31 | 25 | 0 | 0 | 200 | 0 | 0 | 75 | 0 | 1310 | 132 | 0
7A06185 | 低合金 | HRB400B | 1621 | 0.00069 |  | 0.00025 |  | 0.002 | 74350 | 0.0024 | 0.0138 | 0.00029 | 0.00021 | 0.004 | 0.484 | 0.0022 | 0.008 | 0.015 | NULL | 0.035 | 0.0041 | 0.0019 | 0.0042 | 0 | NULL | NULL | NULL | 15 | 0 | 0 | 0 | 0 | 30 | 25 | 0 | 0 | 200 | 0 | 0 | 80 | 0 | 1310 | 132 | 0
7A06184 | 低合金 | HRB400B | 0 | 0.00094 |  | 0.00022 |  | 0.002 | 71800 | 0.0023 | 0.0131 | 0.00022 | 0.00033 | 0.0033 | 0.461 | 0.0022 | 0.007 | 0.012 | NULL | 0.033 | 0.0037 | 0.0015 | 0.0039 | 0.001 | NULL | NULL | NULL | 15 | 0 | 0 | 0 | 0 | 30 | 0 | 0 | 0 | 200 | 0 | 0 | 51 | 0 | 1320 | 132 | 20
7A06183 | 低合金 | HRB400B | 1662 | 0.00068 |  | 0.00028 |  | 0.002 | 77400 | 0.0023 | 0.0133 | 0.00032 | 0.00027 | 0.0038 | 0.465 | 0.0025 | 0.005 | 0.013 | NULL | 0.034 | 0.0035 | 0.0013 | 0.0037 | 0.001 | NULL | NULL | NULL | 15 | 0 | 0 | 0 | 0 | 30 | 25 | 0 | 0 | 200 | 0 | 0 | 68 | 0 | 1310 | 132 | 0
7A06182 | 低合金 | HRB400B | 0 | 0.00053 |  | 0.00031 |  | 0.002 | 75400 | 0.0022 | 0.0132 | 0.00028 | 0.00021 | 0.0037 | 0.454 | 0.0022 | 0.007 | 0.017 | NULL | 0.033 | 0.0039 | 0.0017 | 0.004 | 0.001 | NULL | NULL | NULL | 15 | 0 | 0 | 0 | 0 | 30 | 50 | 0 | 0 | 200 | 0 | 0 | 85 | 0 | 1300 | 132 | 0
7A06181 | 低合金 | HRB400B | 0 | 0.00127 |  | 0.00038 |  | 0.002 | 72400 | 0.0022 | 0.0132 | 0.00035 | 0.00016 | 0.0039 | 0.454 | 0.0024 | 0.009 | 0.014 | NULL | 0.034 | 0.0038 | 0.0016 | 0.0035 | 0.001 | NULL | NULL | NULL | 45 | 0 | 0 | 0 | 0 | 0 | 25 | 0 | 0 | 200 | 0 | 0 | 34 | 0 | 1300 | 132 | 0
7A06180 | 低合金 | HRB400B | 1676 | 0.00068 |  | 0.00029 |  | 0.002 | 79600 | 0.0023 | 0.0141 | 0.00027 | 0.00022 | 0.0038 | 0.479 | 0.0022 | 0.006 | 0.015 | NULL | 0.033 | 0.0044 | 0.0021 | 0.0027 | 0 | NULL | NULL | NULL | 15 | 0 | 0 | 0 | 0 | 30 | 50 | 0 | 0 | 0 | 0 | 0 | 85 | 0 | 1530 | 132 | 0
7A06179 | 低合金 | HRB400B | 1673 | 0.00056 |  | 0.00043 |  | 0.002 | 72500 | 0.0022 | 0.0139 | 0.00039 | 0.00028 | 0.0045 | 0.467 | 0.003 | 0.011 | 0.015 | NULL | 0.034 | 0.0058 | 0.0035 | 0.0023 | 0.001 | NULL | NULL | NULL | 47 | 0 | 0 | 0 | 0 | 0 | 0 | 75 | 0 | 0 | 0 | 0 | 85 | 0 | 1600 | 132 | 0
7A06178 | 低合金 | HRB400B | 1648 | 0.0004 |  | 0.00032 |  | 0.002 | 76100 | 0.0022 | 0.0137 | 0.00028 | 0.0002 | 0.0038 | 0.461 | 0.002 | 0.009 | 0.014 | NULL | 0.036 | 0.0038 | 0.0016 | 0.0019 | 0 | NULL | NULL | NULL | 46 | 0 | 0 | 0 | 0 | 0 | 0 | 75 | 0 | 0 | 0 | 0 | 85 | 0 | 1620 | 132 | 0
7A06177 | 低合金 | HRB400B | 1682 | 0.00099 |  | 0.00031 |  | 0.002 | 73600 | 0.0024 | 0.0141 | 0.00025 | 0.00023 | 0.0041 | 0.488 | 0.0021 | 0.007 | 0.014 | NULL | 0.036 | 0.0042 | 0.0019 | 0.0023 | 0 | NULL | NULL | NULL | 44 | 0 | 0 | 0 | 0 | 0 | 0 | 25 | 0 | 0 | 0 | 0 | 51 | 0 | 1443 | 132 | 0
7A06176 | 低合金 | HRB400B | 1651 | 0.00073 |  | 0.00026 |  | 0.002 | 68750 | 0.0023 | 0.0137 | 0.00031 | 0.00019 | 0.004 | 0.472 | 0.0023 | 0.008 | 0.015 | NULL | 0.036 | 0.0038 | 0.0016 | 0.003 | 0.001 | NULL | NULL | NULL | 46 | 0 | 0 | 0 | 0 | 0 | 0 | 50 | 0 | 0 | 0 | 0 | 68 | 0 | 1614 | 132 | 0
7A06175 | 低合金 | HRB400B | 1689 | 0.00074 |  | 0.00029 |  | 0.002 | 77100 | 0.0022 | 0.014 | 0.00027 | 0.00024 | 0.0039 | 0.467 | 0.002 | 0.01 | 0.017 | NULL | 0.035 | 0.004 | 0.0017 | 0.0027 | 0.001 | NULL | NULL | NULL | 47 | 0 | 0 | 0 | 0 | 0 | 0 | 50 | 0 | 0 | 0 | 0 | 68 | 0 | 1624 | 132 | 0
7A06174 | 低合金 | HRB400B | 1683 | 0.00069 |  | 0.00026 |  | 0.002 | 73100 | 0.0022 | 0.0139 | 0.00028 | 0.00026 | 0.0041 | 0.466 | 0.0026 | 0.009 | 0.017 | NULL | 0.035 | 0.0039 | 0.0017 | 0.0018 | 0 | NULL | NULL | NULL | 47 | 0 | 0 | 0 | 0 | 0 | 0 | 25 | 0 | 0 | 0 | 0 | 51 | 0 | 1591 | 132 | 0
7A06173 | 低合金 | HRB400B | 1672 | 0.00089 |  | 0.00042 |  | 0.003 | 72600 | 0.0023 | 0.0141 | 0.00038 | 0.00037 | 0.0041 | 0.481 | 0.0032 | 0.012 | 0.016 | NULL | 0.036 | 0.0041 | 0.0019 | 0.0018 | 0 | NULL | NULL | NULL | 46 | 0 | 0 | 0 | 0 | 0 | 0 | 25 | 0 | 0 | 0 | 0 | 51 | 0 | 1616 | 132 | 0
7A06172 | 低合金 | HRB400B | 1689 | 0.00096 |  | 0.00026 |  | 0.002 | 74700 | 0.0023 | 0.0141 | 0.00023 | 0.00026 | 0.004 | 0.479 | 0.0024 | 0.007 | 0.016 | NULL | 0.036 | 0.004 | 0.0018 | 0.0018 | 0.001 | NULL | NULL | NULL | 46 | 0 | 0 | 0 | 0 | 0 | 0 | 25 | 0 | 0 | 0 | 0 | 34 | 0 | 1587 | 132 | 0
7A06171 | 低合金 | HRB400B | 1652 | 0.00078 |  | 0.00037 |  | 0.002 | 73000 | 0.0023 | 0.0137 | 0.00027 | 0.00026 | 0.0037 | 0.472 | 0.0023 | 0.009 | 0.015 | NULL | 0.035 | 0.0039 | 0.0017 | 0.0018 | 0 | NULL | NULL | NULL | 45 | 0 | 0 | 0 | 0 | 0 | 0 | 25 | 0 | 0 | 0 | 0 | 51 | 0 | 1571 | 132 | 0
7A06170 | 低合金 | HRB400B | 1651 | 0.0006 |  | 0.00038 |  | 0.001 | 72800 | 0.0023 | 0.0139 | 0.0003 | 0.00032 | 0.004 | 0.476 | 0.0025 | 0.008 | 0.015 | NULL | 0.035 | 0.0039 | 0.0017 | 0.003 | 0 | NULL | NULL | NULL | 45 | 0 | 0 | 0 | 0 | 0 | 0 | 50 | 0 | 0 | 0 | 0 | 68 | 0 | 1573 | 88 | 0
7A06169 | 低合金 | HRB400B | 1683 | 0.00068 |  | 0.00038 |  | 0.002 | 73200 | 0.0023 | 0.0138 | 0.00029 | 0.00025 | 0.0039 | 0.474 | 0.0023 | 0.007 | 0.013 | NULL | 0.035 | 0.004 | 0.0018 | 0.0036 | 0 | NULL | NULL | NULL | 46 | 0 | 0 | 0 | 0 | 0 | 0 | 50 | 0 | 0 | 0 | 0 | 68 | 0 | 1536 | 132 | 0
7A06168 | 低合金 | HRB400B | 1693 | 0.00097 |  | 0.00025 |  | 0.002 | 71600 | 0.0024 | 0.0138 | 0.00028 | 0.00025 | 0.004 | 0.483 | 0.002 | 0.007 | 0.013 | NULL | 0.036 | 0.004 | 0.0018 | 0.0025 | 0 | NULL | NULL | NULL | 46 | 0 | 0 | 0 | 0 | 0 | 0 | 25 | 0 | 0 | 0 | 0 | 51 | 0 | 1578 | 132 | 0
7A06167 | 低合金 | HRB400B | 1696 | 0.00044 |  | 0.00028 |  | 0.001 | 74400 | 0.0023 | 0.0138 | 0.00029 | 0.0003 | 0.0039 | 0.473 | 0.0019 | 0.009 | 0.017 | NULL | 0.037 | 0.0039 | 0.0017 | 0.0023 | 0 | NULL | NULL | NULL | 46 | 0 | 0 | 0 | 0 | 0 | 0 | 100 | 0 | 0 | 0 | 0 | 85 | 0 | 1574 | 132 | 0
7A06166 | 低合金 | HRB400B | 1693 | 0.00079 |  | 0.0003 |  | 0.002 | 73500 | 0.0024 | 0.0129 | 0.00026 | 0.00021 | 0.0035 | 0.465 | 0.0012 | 0.005 | 0.009 | NULL | 0.035 | 0.0038 | 0.0015 | 0.0005 | 0 | NULL | NULL | NULL | 6 | 0 | 0 | 0 | 0 | 40 | 25 | 0 | 0 | 0 | 0 | 0 | 51 | 0 | 1430 | 88 | 0
7A06165 | 低合金 | HRB400B | 1689 | 0.00105 |  | 0.00028 |  | 0.002 | 70500 | 0.0024 | 0.0129 | 0.00029 | 0.00022 | 0.0034 | 0.466 | 0.0015 | 0.005 | 0.009 | NULL | 0.034 | 0.004 | 0.0018 | 0.0015 | 0 | NULL | NULL | NULL | 7 | 0 | 0 | 0 | 0 | 40 | 0 | 0 | 0 | 0 | 0 | 0 | 51 | 0 | 1470 | 88 | 20
7A06164 | 低合金 | HRB400B | 1672 | 0.00067 |  | 0.00027 |  | 0.002 | 73750 | 0.0024 | 0.0129 | 0.00029 | 0.00023 | 0.0035 | 0.467 | 0.0018 | 0.005 | 0.009 | NULL | 0.034 | 0.0039 | 0.0017 | 0.0014 | 0 | NULL | NULL | NULL | 6 | 0 | 0 | 0 | 0 | 40 | 25 | 0 | 0 | 0 | 0 | 0 | 51 | 0 | 1499 | 88 | 0
7A06163 | 低合金 | HRB400B | 1656 | 0.00084 |  | 0.00031 |  | 0.002 | 75000 | 0.0023 | 0.0126 | 0.00027 | 0.00015 | 0.0032 | 0.451 | 0.0014 | 0.005 | 0.009 | NULL | 0.034 | 0.0036 | 0.0014 | 0.002 | 0 | NULL | NULL | NULL | 6 | 0 | 0 | 0 | 0 | 40 | 0 | 0 | 0 | 0 | 0 | 0 | 68 | 0 | 1450 | 88 | 20
7A06162 | 低合金 | HRB400B | 1668 | 0.00081 |  | 0.00028 |  | 0.002 | 73000 | 0.0023 | 0.0129 | 0.00026 | 0.00018 | 0.0033 | 0.458 | 0.0018 | 0.008 | 0.015 | NULL | 0.035 | 0.0039 | 0.0017 | 0.0019 | 0 | NULL | NULL | NULL | 6 | 0 | 0 | 0 | 0 | 40 | 0 | 0 | 0 | 0 | 0 | 0 | 68 | 0 | 1458 | 88 | 20
7A06161 | 低合金 | HRB400B | 1667 | 0.00056 |  | 0.00026 |  | 0.002 | 70950 | 0.0024 | 0.0133 | 0.00025 | 0.00033 | 0.0039 | 0.476 | 0.0027 | 0.01 | 0.015 | NULL | 0.035 | 0.0086 | 0.0062 | 0.002 | 0 | NULL | NULL | NULL | 7 | 0 | 0 | 0 | 0 | 40 | 50 | 0 | 0 | 0 | 0 | 0 | 90 | 0 | 1500 | 132 | 0
7A06160 | 低合金 | HRB400B | 1661 | 0.00048 |  | 0.00033 |  | 0.002 | 72850 | 0.0024 | 0.0133 | 0.00032 | 0.00028 | 0.0036 | 0.476 | 0.0028 | 0.012 | 0.015 | NULL | 0.035 | 0.0038 | 0.0016 | 0.0015 | 0 | NULL | NULL | NULL | 7 | 0 | 0 | 0 | 0 | 40 | 50 | 0 | 0 | 0 | 0 | 0 | 78 | 0 | 1450 | 132 | 0
7A06159 | 低合金 | HRB400B | 1676 | 0.00039 |  | 0.00025 |  | 0.002 | 69450 | 0.0023 | 0.0137 | 0.00027 | 0.0003 | 0.0036 | 0.473 | 0.0026 | 0.009 | 0.013 | NULL | 0.033 | 0.004 | 0.0017 | 0.0015 | 0 | NULL | NULL | NULL | 7 | 0 | 0 | 0 | 0 | 40 | 50 | 0 | 0 | 0 | 0 | 0 | 85 | 0 | 1450 | 132 | 0
7A06158 | 低合金 | HRB400B | 1679 | 0.00036 |  | 0.00023 |  | 0.002 | 72900 | 0.0023 | 0.0135 | 0.00025 | 0.00032 | 0.0035 | 0.468 | 0.0021 | 0.006 | 0.014 | NULL | 0.036 | 0.0039 | 0.0017 | 0.001 | 0 | NULL | NULL | NULL | 7 | 0 | 0 | 0 | 0 | 40 | 50 | 0 | 0 | 0 | 0 | 0 | 85 | 0 | 1450 | 132 | 0
7A06157 | 低合金 | HRB400B | 1672 | 0.00062 |  | 0.00023 |  | 0.002 | 71850 | 0.0023 | 0.0137 | 0.00024 | 0.00036 | 0.0035 | 0.473 | 0.0027 | 0.007 | 0.016 | NULL | 0.036 | 0.0045 | 0.0023 | 0.0024 | 0 | NULL | NULL | NULL | 5 | 0 | 0 | 0 | 0 | 40 | 25 | 0 | 0 | 0 | 0 | 0 | 65 | 0 | 1400 | 132 | 0
7A06156 | 低合金 | HRB400B | 1663 | 0.00067 |  | 0.00023 |  | 0.002 | 68300 | 0.0023 | 0.0135 | 0.00025 | 0.00039 | 0.0038 | 0.459 | 0.0025 | 0.008 | 0.014 | NULL | 0.035 | 0.0038 | 0.0016 | 0.0021 | 0 | NULL | NULL | NULL | 8 | 0 | 0 | 0 | 0 | 40 | 25 | 0 | 0 | 0 | 0 | 0 | 68 | 0 | 1530 | 132 | 0
7A06155 | 低合金 | HRB400B | 1667 | 0.00061 |  | 0.00024 |  | 0.002 | 74500 | 0.0023 | 0.0127 | 0.0003 | 0.00032 | 0.0037 | 0.455 | 0.0024 | 0.007 | 0.012 | NULL | 0.035 | 0.004 | 0.0018 | 0.0013 | 0 | NULL | NULL | NULL | 7 | 0 | 0 | 0 | 0 | 40 | 25 | 0 | 0 | 0 | 0 | 0 | 68 | 0 | 1450 | 132 | 0
7A06154 | 低合金 | HRB400B | 1688 | 0.00031 |  | 0.00032 |  | 0.002 | 73450 | 0.0023 | 0.0135 | 0.00031 | 0.00034 | 0.0034 | 0.468 | 0.0022 | 0.009 | 0.014 | NULL | 0.035 | 0.0039 | 0.0017 | 0.0022 | 0 | NULL | NULL | NULL | 43 | 0 | 0 | 0 | 0 | 0 | 75 | 0 | 0 | 0 | 0 | 0 | 90 | 0 | 1450 | 132 | 0
7A06153 | 低合金 | HRB400B | 1673 | 0.00055 |  | 0.00029 |  | 0.002 | 71000 | 0.0023 | 0.0136 | 0.00029 | 0.00031 | 0.0038 | 0.471 | 0.0027 | 0.007 | 0.016 | NULL | 0.036 | 0.0039 | 0.0017 | 0.0025 | 0 | NULL | NULL | NULL | 7 | 0 | 0 | 0 | 0 | 40 | 50 | 0 | 0 | 0 | 0 | 0 | 72 | 0 | 1450 | 132 | 0
7A06152 | 低合金 | HRB400B | 1680 | 0.00051 |  | 0.00021 |  | 0.002 | 72450 | 0.0024 | 0.0131 | 0.00024 | 0.00025 | 0.0035 | 0.472 | 0.0024 | 0.007 | 0.011 | NULL | 0.035 | 0.0037 | 0.0015 | 0.0028 | 0 | NULL | NULL | NULL | 7 | 0 | 0 | 0 | 0 | 40 | 50 | 0 | 0 | 0 | 0 | 0 | 68 | 0 | 1450 | 132 | 0
7A06151 | 低合金 | HRB400B | 1679 | 0.00031 |  | 0.00024 |  | 0.002 | 70300 | 0.0024 | 0.0129 | 0.00026 | 0.00026 | 0.0035 | 0.468 | 0.002 | 0.009 | 0.013 | NULL | 0.035 | 0.0038 | 0.0016 | 0.002 | 0 | NULL | NULL | NULL | 7 | 0 | 0 | 0 | 0 | 40 | 50 | 0 | 0 | 0 | 0 | 0 | 85 | 0 | 1450 | 132 | 0
7A06150 | 低合金 | HRB400B | 1672 | 0.00047 |  | 0.00025 |  | 0.002 | 68350 | 0.0024 | 0.0135 | 0.00027 | 0.00028 | 0.0036 | 0.479 | 0.0024 | 0.009 | 0.015 | NULL | 0.035 | 0.0037 | 0.0015 | 0.0016 | 0 | NULL | NULL | NULL | 5 | 0 | 0 | 0 | 0 | 40 | 50 | 0 | 0 | 0 | 0 | 0 | 85 | 0 | 1450 | 132 | 0
7A06149 | 低合金 | HRB400B | 0 | 0.00036 |  | 0.00029 |  | 0.002 | 70650 | 0.0024 | 0.0129 | 0.00032 | 0.00029 | 0.0034 | 0.469 | 0.0025 | 0.007 | 0.016 | NULL | 0.035 | 0.0038 | 0.0016 | 0.0033 | 0.001 | NULL | NULL | NULL | 7 | 0 | 0 | 0 | 0 | 40 | 50 | 0 | 0 | 0 | 0 | 0 | 85 | 0 | 1450 | 132 | 0
7A06148 | 低合金 | HRB400B | 1803 | 0.00024 |  | 0.00021 |  | 0.001 | 71900 | 0.0024 | 0.0133 | 0.00026 | 0.00023 | 0.0035 | 0.475 | 0.0015 | 0.009 | 0.015 | NULL | 0.036 | 0.0039 | 0.0016 | 0.0028 | 0 | NULL | NULL | NULL | 45 | 0 | 0 | 0 | 0 | 0 | 75 | 0 | 0 | 0 | 0 | 0 | 92 | 0 | 1500 | 132 | 0
7A06147 | 低合金 | HRB400B | 1669 | 0.00019 |  | 0.00027 |  | 0.001 | 69400 | 0.0023 | 0.0128 | 0.0003 | 0.00017 | 0.0033 | 0.455 | 0.0014 | 0.006 | 0.013 | NULL | 0.034 | 0.004 | 0.0017 | 0.0023 | 0 | NULL | NULL | NULL | 5 | 0 | 0 | 0 | 0 | 40 | 50 | 0 | 0 | 0 | 0 | 0 | 92 | 0 | 1420 | 132 | 0
7A06146 | 低合金 | HRB400B | 1689 | 0.00071 |  | 0.00025 |  | 0.002 | 68850 | 0.0023 | 0.0128 | 0.00028 | 0.00032 | 0.0035 | 0.457 | 0.0024 | 0.008 | 0.014 | NULL | 0.033 | 0.004 | 0.0018 | 0.0027 | 0 | NULL | NULL | NULL | 7 | 0 | 0 | 0 | 0 | 41 | 25 | 0 | 0 | 200 | 0 | 0 | 68 | 0 | 1320 | 132 | 0
7A06145 | 低合金 | HRB400B | 0 | 0.00074 |  | 0.00017 |  | 0.002 | 76600 | 0.0023 | 0.013 | 0.00026 | 0.00033 | 0.0035 | 0.46 | 0.0022 | 0.006 | 0.012 | NULL | 0.034 | 0.0036 | 0.0014 | 0.0022 | 0 | NULL | NULL | NULL | 5 | 0 | 0 | 0 | 0 | 35 | 25 | 0 | 0 | 200 | 0 | 0 | 54 | 0 | 1130 | 132 | 0
7A06144 | 低合金 | HRB400B | 1629 | 0.00046 |  | 0.00026 |  | 0.002 | 65650 | 0.0024 | 0.0129 | 0.00027 | 0.00027 | 0.0036 | 0.468 | 0.0021 | 0.007 | 0.014 | NULL | 0.032 | 0.0038 | 0.0016 | 0.0022 | 0 | NULL | NULL | NULL | 7 | 0 | 0 | 40 | 0 | 0 | 25 | 0 | 0 | 200 | 0 | 0 | 85 | 0 | 1350 | 132 | 0
7A06143 | 低合金 | HRB400B | 1610 | 0.00038 |  | 0.00034 |  | 0.001 | 74400 | 0.0023 | 0.0129 | 0.00034 | 0.00023 | 0.0036 | 0.456 | 0.0014 | 0.006 | 0.011 | NULL | 0.034 | 0.0037 | 0.0015 | 0.0025 | 0 | NULL | NULL | NULL | 6 | 0 | 0 | 0 | 0 | 40 | 50 | 0 | 0 | 200 | 0 | 0 | 85 | 0 | 1320 | 132 | 0
7A06142 | 低合金 | HRB400B | 1689 | 0.00027 |  | 0.00032 |  | 0.002 | 72450 | 0.0024 | 0.0129 | 0.00031 | 0.00026 | 0.0036 | 0.467 | 0.0017 | 0.005 | 0.01 | NULL | 0.034 | 0.0037 | 0.0015 | 0.0016 | 0 | NULL | NULL | NULL | 15 | 0 | 0 | 0 | 0 | 33 | 50 | 0 | 0 | 200 | 0 | 0 | 85 | 0 | 1280 | 132 | 0
7A06141 | 低合金 | HRB400B | 1652 | 0.00065 |  | 0.00034 |  | 0.002 | 71350 | 0.0023 | 0.0129 | 0.00031 | 0.00024 | 0.0035 | 0.459 | 0.0022 | 0.009 | 0.018 | NULL | 0.035 | 0.004 | 0.0018 | 0.0024 | 0 | NULL | NULL | NULL | 16 | 0 | 0 | 0 | 0 | 33 | 25 | 0 | 0 | 200 | 0 | 0 | 68 | 0 | 1300 | 132 | 0
7A06140 | 低合金 | HRB400B | 1659 | 0.00066 |  | 0.00036 |  | 0.002 | 73500 | 0.0024 | 0.0129 | 0.00037 | 0.00024 | 0.0038 | 0.468 | 0.0022 | 0.006 | 0.013 | NULL | 0.035 | 0.0121 | 0.0095 | 0.0029 | 0 | NULL | NULL | NULL | 15 | 0 | 0 | 0 | 0 | 31 | 25 | 0 | 0 | 200 | 0 | 0 | 68 | 0 | 1220 | 132 | 0
7A06139 | 低合金 | HRB400B | 1689 | 0.00078 |  | 0.00033 |  | 0.002 | 69450 | 0.0023 | 0.0127 | 0.00032 | 0.00025 | 0.0037 | 0.454 | 0.0018 | 0.007 | 0.013 | NULL | 0.034 | 0.0151 | 0.0125 | 0.0022 | 0 | NULL | NULL | NULL | 15 | 0 | 0 | 0 | 0 | 30 | 25 | 0 | 0 | 200 | 0 | 0 | 54 | 0 | 1180 | 132 | 0
7A06138 | 低合金 | HRB400B | 1656 | 0.00061 |  | 0.0003 |  | 0.002 | 70650 | 0.0023 | 0.0129 | 0.00029 | 0.00017 | 0.0036 | 0.457 | 0.0015 | 0.007 | 0.016 | NULL | 0.034 | 0.0039 | 0.0017 | 0.0018 | 0 | NULL | NULL | NULL | 14 | 0 | 0 | 0 | 0 | 30 | 25 | 0 | 0 | 200 | 0 | 0 | 68 | 0 | 1160 | 132 | 0
7A06137 | 低合金 | HRB400B | 1653 | 0.00083 |  | 0.00035 |  | 0.002 | 66700 | 0.0022 | 0.0132 | 0.00034 | 0.00027 | 0.0038 | 0.453 | 0.0022 | 0.006 | 0.013 | NULL | 0.034 | 0.004 | 0.0018 | 0.0021 | 0 | NULL | NULL | NULL | 16 | 0 | 0 | 0 | 0 | 34 | 25 | 0 | 0 | 200 | 0 | 0 | 54 | 0 | 1370 | 132 | 0
7A06136 | 低合金 | HRB400B | 1664 | 0.00022 |  | 0.00033 |  | 0.002 | 76950 | 0.0024 | 0.0134 | 0.00033 | 0.00019 | 0.0035 | 0.475 | 0.0012 | 0.008 | 0.014 | NULL | 0.036 | 0.004 | 0.0017 | 0.0022 | 0 | NULL | NULL | NULL | 15 | 0 | 0 | 0 | 0 | 30 | 50 | 0 | 0 | 200 | 0 | 0 | 85 | 0 | 1310 | 132 | 0
7A06135 | 低合金 | HRB400B | 1688 | 0.00079 |  | 0.00025 |  | 0.002 | 66450 | 0.0023 | 0.0128 | 0.00026 | 0.00022 | 0.0035 | 0.456 | 0.0016 | 0.006 | 0.013 | NULL | 0.036 | 0.004 | 0.0018 | 0.0025 | 0 | NULL | NULL | NULL | 15 | 0 | 0 | 0 | 0 | 31 | 25 | 0 | 0 | 200 | 0 | 0 | 54 | 0 | 1220 | 132 | 0
7A06134 | 低合金 | HRB400B | 1669 | 0.00067 |  | 0.00028 |  | 0.002 | 70400 | 0.0023 | 0.0128 | 0.00027 | 0.00022 | 0.0037 | 0.457 | 0.0021 | 0.005 | 0.012 | NULL | 0.035 | 0.0039 | 0.0017 | 0.0027 | 0 | NULL | NULL | NULL | 15 | 0 | 0 | 0 | 0 | 31 | 25 | 0 | 0 | 200 | 0 | 0 | 68 | 0 | 1240 | 132 | 0
7A06133 | 低合金 | HRB400B | 1688 | 0.00065 |  | 0.00028 |  | 0.002 | 70750 | 0.0023 | 0.0128 | 0.00027 | 0.00027 | 0.0035 | 0.457 | 0.0025 | 0.005 | 0.017 | NULL | 0.035 | 0.0348 | 0.0319 | 0.0019 | 0 | NULL | NULL | NULL | 16 | 0 | 0 | 0 | 0 | 33 | 25 | 0 | 0 | 200 | 0 | 0 | 68 | 0 | 1320 | 132 | 0
7A06132 | 低合金 | HRB400B | 1675 | 0.0007 |  | 0.0003 |  | 0.002 | 75200 | 0.0023 | 0.0131 | 0.00027 | 0.00029 | 0.0037 | 0.462 | 0.0024 | 0.007 | 0.015 | NULL | 0.034 | 0.0038 | 0.0016 | 0.0021 | 0 | NULL | NULL | NULL | 16 | 0 | 0 | 0 | 0 | 33 | 25 | 0 | 0 | 200 | 0 | 0 | 68 | 0 | 1320 | 132 | 0
7A06131 | 低合金 | HRB400B | 1694 | 0.00025 |  | 0.00025 |  | 0.002 | 74400 | 0.0024 | 0.0136 | 0.00027 | 0.0003 | 0.0038 | 0.479 | 0.0021 | 0.007 | 0.015 | NULL | 0.033 | 0.0039 | 0.0017 | 0.0022 | 0 | NULL | NULL | NULL | 15 | 0 | 0 | 0 | 0 | 0 | 50 | 0 | 0 | 200 | 0 | 0 | 0 | 0 | 1320 | 132 | 0
7A06130 | 低合金 | HRB400B | 1653 | 0.00047 |  | 0.00033 |  | 0.002 | 69650 | 0.0023 | 0.0128 | 0.00034 | 0.00018 | 0.0035 | 0.455 | 0.0018 | 0.007 | 0.017 | NULL | 0.033 | 0.0038 | 0.0016 | 0.0027 | 0 | NULL | NULL | NULL | 15 | 0 | 0 | 0 | 0 | 30 | 50 | 0 | 0 | 200 | 0 | 0 | 80 | 0 | 1260 | 132 | 0
7A06129 | 低合金 | HRB400B | 1651 | 0.00059 |  | 0.00031 |  | 0.002 | 70500 | 0.0023 | 0.0134 | 0.00032 | 0.00023 | 0.0036 | 0.468 | 0.0027 | 0.009 | 0.017 | NULL | 0.036 | 0.0037 | 0.0015 | 0.002 | 0 | NULL | NULL | NULL | 15 | 0 | 0 | 0 | 0 | 30 | 50 | 0 | 0 | 200 | 0 | 0 | 60 | 0 | 1180 | 132 | 0
7A06128 | 低合金 | HRB400B | 1666 | 0.00041 |  | 0.00035 |  | 0.002 | 66350 | 0.0024 | 0.0133 | 0.00034 | 0.00022 | 0.0037 | 0.472 | 0.0017 | 0.005 | 0.013 | NULL | 0.032 | 0.0042 | 0.002 | 0.0021 | 0 | NULL | NULL | NULL | 16 | 0 | 0 | 0 | 0 | 31 | 50 | 0 | 0 | 200 | 0 | 0 | 95 | 0 | 1380 | 132 | 0
7A06127 | 低合金 | HRB400B | 1669 | 0.00021 |  | 0.00024 |  | 0.002 | 74500 | 0.0023 | 0.0129 | 0.00031 | 0.00019 | 0.0035 | 0.457 | 0.0017 | 0.007 | 0.015 | NULL | 0.032 | 0.0039 | 0.0017 | 0.0027 | 0 | NULL | NULL | NULL | 15 | 0 | 0 | 0 | 0 | 31 | 50 | 0 | 0 | 200 | 0 | 0 | 93 | 0 | 1340 | 132 | 0
7A06126 | 低合金 | HRB400B | 1675 | 0.00049 |  | 0.00019 |  | 0.001 | 71100 | 0.0023 | 0.0129 | 0.00024 | 0.00024 | 0.0035 | 0.457 | 0.002 | 0.006 | 0.015 | NULL | 0.031 | 0.0059 | 0.0036 | 0.0035 | 0 | NULL | NULL | NULL | 15 | 0 | 0 | 0 | 0 | 30 | 50 | 0 | 0 | 200 | 0 | 0 | 80 | 0 | 1260 | 132 | 0
7A06125 | 低合金 | HRB400B | 1647 | 0.00044 |  | 0.00027 |  | 0.001 | 70800 | 0.0023 | 0.0127 | 0.00029 | 0.00034 | 0.0035 | 0.453 | 0.0022 | 0.006 | 0.013 | NULL | 0.03 | 0.0038 | 0.0016 | 0.0024 | 0 | NULL | NULL | NULL | 16 | 0 | 0 | 0 | 0 | 31 | 0 | 0 | 0 | 200 | 0 | 0 | 95 | 0 | 1420 | 132 | 0
7A06124 | 低合金 | HRB400B | 0 | 0.00068 |  | 0.00032 |  | 0.002 | 78450 | 0.0023 | 0.0134 | 0.00028 | 0.0002 | 0.0037 | 0.465 | 0.0015 | 0.007 | 0.015 | NULL | 0.03 | 0.0042 | 0.002 | 0.0026 | 0 | NULL | NULL | NULL | 15 | 0 | 0 | 0 | 0 | 31 | 25 | 0 | 0 | 200 | 0 | 0 | 0 | 0 | 1480 | 132 | 0
7A06123 | 低合金 | HRB400B | 1667 | 0.00047 |  | 0.00025 |  | 0.002 | 76050 | 0.0023 | 0.0129 | 0.00028 | 0.00035 | 0.0036 | 0.457 | 0.0021 | 0.008 | 0.014 | NULL | 0.031 | 0.004 | 0.0017 | 0.002 | 0 | NULL | NULL | NULL | 14 | 0 | 0 | 0 | 0 | 30 | 25 | 0 | 0 | 200 | 0 | 0 | 80 | 0 | 1250 | 132 | 0
7A06122 | 低合金 | HRB400B | 1677 | 0.00053 |  | 0.0003 |  | 0.002 | 72300 | 0.0024 | 0.0129 | 0.00031 | 0.00035 | 0.0038 | 0.468 | 0.0022 | 0.007 | 0.012 | NULL | 0.031 | 0.0043 | 0.0021 | 0.0017 | 0 | NULL | NULL | NULL | 14 | 0 | 0 | 0 | 0 | 30 | 50 | 0 | 0 | 200 | 0 | 0 | 85 | 0 | 1280 | 132 | 0
7A06121 | 低合金 | HRB400B | 1656 | 0.00033 |  | 0.00029 |  | 0.002 | 71600 | 0.0024 | 0.0134 | 0.00031 | 0.00035 | 0.0036 | 0.478 | 0.0025 | 0.007 | 0.015 | NULL | 0.033 | 0.0059 | 0.0036 | 0.0027 | 0 | NULL | NULL | NULL | 14 | 0 | 0 | 0 | 0 | 30 | 50 | 0 | 0 | 200 | 0 | 0 | 102 | 0 | 1280 | 132 | 0
7A06120 | 低合金 | HRB400B | 1658 | 0.00052 |  | 0.00032 |  | 0.002 | 70700 | 0.0024 | 0.0132 | 0.00031 | 0.00023 | 0.0037 | 0.472 | 0.0021 | 0.007 | 0.013 | NULL | 0.032 | 0.004 | 0.0018 | 0.0029 | 0 | NULL | NULL | NULL | 14 | 0 | 0 | 0 | 0 | 30 | 50 | 0 | 0 | 200 | 0 | 0 | 85 | 0 | 1250 | 132 | 0
7A06119 | 低合金 | HRB400B | 1662 | 0.00051 |  | 0.00033 |  | 0.002 | 69800 | 0.0024 | 0.0132 | 0.00029 | 0.00019 | 0.0037 | 0.472 | 0.0021 | 0.006 | 0.013 | NULL | 0.031 | 0.0042 | 0.002 | 0.0023 | 0 | NULL | NULL | NULL | 15 | 0 | 0 | 0 | 0 | 30 | 50 | 0 | 0 | 200 | 0 | 0 | 85 | 0 | 1310 | 132 | 0
7A06118 | 低合金 | HRB400B | 1625 | 0.00041 |  | 0.00034 |  | 0.002 | 74600 | 0.0024 | 0.0131 | 0.00033 | 0.00023 | 0.0036 | 0.471 | 0.0022 | 0.008 | 0.013 | NULL | 0.032 | 0.0045 | 0.0023 | 0.0023 | 0 | NULL | NULL | NULL | 17 | 0 | 0 | 0 | 0 | 30 | 50 | 0 | 0 | 200 | 0 | 0 | 95 | 0 | 1400 | 132 | 0
7A06117 | 低合金 | HRB400B | 1667 | 0.00044 |  | 0.00033 |  | 0.002 | 76850 | 0.0024 | 0.013 | 0.00032 | 0.00017 | 0.0034 | 0.468 | 0.0018 | 0.005 | 0.014 | NULL | 0.031 | 0.0051 | 0.0028 | 0.0022 | 0 | NULL | NULL | NULL | 15 | 0 | 0 | 0 | 0 | 30 | 50 | 0 | 0 | 200 | 0 | 0 | 95 | 0 | 1310 | 88 | 0
7A06116 | 低合金 | HRB400B | 1661 | 0.00013 |  | 0.00026 |  | 0.002 | 73900 | 0.0023 | 0.0129 | 0.00029 | 0.00021 | 0.0034 | 0.457 | 0.0018 | 0.007 | 0.013 | NULL | 0.033 | 0.0039 | 0.0016 | 0.0014 | 0 | NULL | NULL | NULL | 14 | 0 | 0 | 0 | 0 | 30 | 50 | 0 | 0 | 200 | 0 | 0 | 102 | 0 | 1260 | 88 | 0
7A06115 | 低合金 | HRB400B | 1658 | 0.00089 |  | 0.00021 |  | 0.002 | 69550 | 0.0023 | 0.0129 | 0.00026 | 0.00014 | 0.0035 | 0.455 | 0.0012 | 0.008 | 0.013 | NULL | 0.03 | 0.0039 | 0.0017 | 0.0016 | 0 | NULL | NULL | NULL | 14 | 0 | 0 | 0 | 0 | 32 | 0 | 0 | 0 | 300 | 0 | 0 | 68 | 0 | 1247 | 88 | 20
7A06114 | 低合金 | HRB400B | 1692 | 0.00066 |  | 0.00023 |  | 0.002 | 74800 | 0.0022 | 0.0133 | 0.00024 | 0.0002 | 0.0037 | 0.453 | 0.0015 | 0.007 | 0.012 | NULL | 0.032 | 0.0038 | 0.0016 | 0.0024 | 0 | NULL | NULL | NULL | 15 | 0 | 0 | 0 | 0 | 30 | 25 | 0 | 0 | 300 | 0 | 0 | 85 | 0 | 1082 | 88 | 0
7A06113 | 低合金 | HRB400B | 1653 | 0.0013 |  | 0.00025 |  | 0.002 | 69250 | 0.0022 | 0.0132 | 0.00028 | 0.00023 | 0.0036 | 0.452 | 0.0021 | 0.009 | 0.015 | NULL | 0.03 | 0.0039 | 0.0017 | 0.0019 | 0 | NULL | NULL | NULL | 16 | 0 | 0 | 0 | 0 | 32 | 0 | 0 | 0 | 300 | 0 | 0 | 34 | 0 | 1258 | 88 | 20
7A06112 | 低合金 | HRB400B | 1693 | 0.0008 |  | 0.00025 |  | 0.002 | 74000 | 0.0023 | 0.0128 | 0.00027 | 0.00025 | 0.0035 | 0.456 | 0.0021 | 0.007 | 0.012 | NULL | 0.032 | 0.0039 | 0.0017 | 0.0017 | 0 | NULL | NULL | NULL | 15 | 0 | 0 | 0 | 0 | 30 | 0 | 0 | 0 | 300 | 0 | 0 | 68 | 0 | 1252 | 88 | 20
7A06111 | 低合金 | HRB400B | 1696 | 0.00077 |  | 0.00027 |  | 0.002 | 69000 | 0.0023 | 0.0128 | 0.00028 | 0.00024 | 0.0033 | 0.455 | 0.0018 | 0.005 | 0.011 | NULL | 0.032 | 0.006 | 0.0037 | 0.0017 | 0 | NULL | NULL | NULL | 15 | 0 | 0 | 0 | 0 | 30 | 0 | 0 | 0 | 300 | 0 | 0 | 51 | 0 | 1104 | 88 | 0
7A06110 | 低合金 | HRB400B | 1653 | 0.00023 |  | 0.0003 |  | 0.002 | 70150 | 0.0023 | 0.013 | 0.00029 | 0.00041 | 0.0035 | 0.459 | 0.0021 | 0.009 | 0.013 | NULL | 0.031 | 0.0039 | 0.0016 | 0.0017 | 0 | NULL | NULL | NULL | 14 | 0 | 0 | 0 | 0 | 30 | 50 | 0 | 0 | 300 | 0 | 0 | 102 | 0 | 1179 | 88 | 0
7A06109 | 低合金 | HRB400B | 1672 | 0.00047 |  | 0.00028 |  | 0.002 | 70650 | 0.0023 | 0.0137 | 0.00031 | 0.00036 | 0.0036 | 0.471 | 0.0022 | 0.005 | 0.013 | NULL | 0.033 | 0.0036 | 0.0014 | 0.002 | 0.001 | NULL | NULL | NULL | 15 | 0 | 0 | 0 | 0 | 32 | 0 | 0 | 0 | 300 | 0 | 0 | 0 | 0 | 1200 | 88 | 20
7A06108 | 低合金 | HRB400B | 1659 | 0.00038 |  | 0.0003 |  | 0.002 | 71300 | 0.0023 | 0.0131 | 0.00028 | 0.00024 | 0.0035 | 0.459 | 0.0013 | 0.007 | 0.011 | NULL | 0.034 | 0.0035 | 0.0013 | 0.0021 | 0 | NULL | NULL | NULL | 46 | 0 | 0 | 0 | 0 | 0 | 75 | 0 | 0 | 0 | 0 | 0 | 102 | 0 | 1490 | 88 | 0
7A06107 | 低合金 | HRB400B | 1645 | 0.00109 |  | 0.00025 |  | 0.002 | 69750 | 0.0023 | 0.0131 | 0.0003 | 0.00017 | 0.0037 | 0.459 | 0.0016 | 0.006 | 0.01 | NULL | 0.032 | 0.0039 | 0.0017 | 0.0023 | 0 | NULL | NULL | NULL | 7 | 0 | 0 | 0 | 0 | 40 | 0 | 0 | 0 | 300 | 0 | 0 | 51 | 0 | 1190 | 88 | 20
7A06106 | 低合金 | HRB400B | 1671 | 0.00068 |  | 0.00035 |  | 0.002 | 73300 | 0.0024 | 0.0126 | 0.00027 | 0.00016 | 0.0034 | 0.46 | 0.0014 | 0.005 | 0.009 | NULL | 0.031 | 0.0039 | 0.0017 | 0.0015 | 0 | NULL | NULL | NULL | 6 | 0 | 0 | 0 | 0 | 40 | 25 | 0 | 0 | 300 | 0 | 0 | 85 | 0 | 1169 | 88 | 0
7A06105 | 低合金 | HRB400B | 1704 | 0.00097 |  | 0.00031 |  | 0.003 | 72350 | 0.0024 | 0.0128 | 0.00025 | 0.00026 | 0.0034 | 0.464 | 0.0016 | 0.004 | 0.009 | NULL | 0.034 | 0.0038 | 0.0016 | 0.0015 | 0 | NULL | NULL | NULL | 15 | 0 | 0 | 0 | 0 | 31 | 0 | 0 | 0 | 300 | 0 | 0 | 51 | 0 | 1140 | 88 | 20
7A06104 | 低合金 | HRB400B | 1653 | 0.00102 |  | 0.00023 |  | 0.002 | 71750 | 0.0024 | 0.0132 | 0.00028 | 0.00017 | 0.0037 | 0.471 | 0.0017 | 0.007 | 0.01 | NULL | 0.033 | 0.0038 | 0.0016 | 0.0013 | 0 | NULL | NULL | NULL | 15 | 0 | 0 | 0 | 0 | 31 | 0 | 0 | 0 | 300 | 0 | 0 | 51 | 0 | 1124 | 88 | 20
7A06103 | 低合金 | HRB400B | 1677 | 0.0008 |  | 0.00036 |  | 0.002 | 64700 | 0.0024 | 0.0125 | 0.0003 | 0.00021 | 0.0033 | 0.459 | 0.0015 | 0.005 | 0.01 | NULL | 0.031 | 0.0039 | 0.0017 | 0.0018 | 0 | NULL | NULL | NULL | 15 | 0 | 0 | 0 | 0 | 31 | 0 | 0 | 0 | 0 | 0 | 0 | 68 | 0 | 1117 | 88 | 20
7A06102 | 低合金 | HRB400B | 1664 | 0.00068 |  | 0.00027 |  | 0.002 | 76500 | 0.0024 | 0.0128 | 0.00029 | 0.00019 | 0.0034 | 0.466 | 0.0019 | 0.007 | 0.013 | NULL | 0.033 | 0.0067 | 0.0044 | 0.0029 | 0 | NULL | NULL | NULL | 15 | 0 | 0 | 0 | 0 | 32 | 25 | 0 | 0 | 300 | 0 | 0 | 68 | 0 | 1141 | 88 | 0
7A06101 | 低合金 | HRB400B | 1708 | 0.0011 |  | 0.00025 |  | 0.002 | 73350 | 0.0023 | 0.0133 | 0.00032 | 0.00031 | 0.0035 | 0.463 | 0.0019 | 0.007 | 0.012 | NULL | 0.032 | 0.0038 | 0.0016 | 0.0018 | 0 | NULL | NULL | NULL | 15 | 0 | 0 | 0 | 0 | 32 | 0 | 0 | 0 | 0 | 0 | 0 | 34 | 0 | 1460 | 88 | 20
7A06100 | 低合金 | HRB400B | 1705 | 0.00082 |  | 0.0002 |  | 0.002 | 71450 | 0.0023 | 0.013 | 0.00022 | 0.00023 | 0.0039 | 0.459 | 0.002 | 0.006 | 0.011 | 0 | 0.035 | 0.0083 | 0.0051 | 0.0007 | 0.001 | NULL | NULL | NULL | 14 | 0 | 0 | 0 | 0 | 28 | 25 | 0 | 0 | 200 | 0 | 0 | 40 | 0 | 1100 | 132 | 0
7A06099 | 低合金 | HRB400B | 1684 | 0.00076 |  | 0.00041 |  | 0.002 | 63450 | 0.0022 | 0.0133 | 0.00033 | 0.00033 | 0.0036 | 0.456 | 0.0024 | 0.009 | 0.012 | 0 | 0.034 | 0.2826 | 0.2205 | 0.0023 | 0.001 | NULL | NULL | NULL | 15 | 0 | 0 | 0 | 0 | 31 | 25 | 0 | 0 | 200 | 0 | 0 | 65 | 0 | 1260 | 132 | 0
7A06098 | 低合金 | HRB400B | 1673 | 0.00078 |  | 0.00025 |  | 0.002 | 70750 | 0.0024 | 0.0136 | 0.00026 | 0.00022 | 0.004 | 0.481 | 0.0026 | 0.01 | 0.014 | 0 | 0.036 | 0.0062 | 0.0038 | 0.0012 | 0.001 | NULL | NULL | NULL | 45 | 0 | 0 | 0 | 0 | 0 | 25 | 0 | 0 | 200 | 0 | 0 | 68 | 0 | 1240 | 132 | 0
7A06097 | 低合金 | HRB400B | 1648 | 0.00065 |  | 0.00027 |  | 0.002 | 68650 | 0.0024 | 0.0126 | 0.0003 | 0.00013 | 0.0036 | 0.463 | 0.002 | 0.008 | 0.013 | 0 | 0.035 | 0.0058 | 0.0036 | 0.0025 | 0.001 | NULL | NULL | NULL | 15 | 0 | 0 | 0 | 0 | 31 | 25 | 0 | 0 | 200 | 0 | 0 | 68 | 0 | 1230 | 132 | 0
7A06096 | 低合金 | HRB400B | 1662 | 0.00083 |  | 0.0003 |  | 0.002 | 71250 | 0.0024 | 0.0132 | 0.00029 | 0.00016 | 0.0038 | 0.473 | 0.002 | 0.008 | 0.016 | 0 | 0.034 | 0.0056 | 0.0035 | 0.0008 | 0.001 | NULL | NULL | NULL | 15 | 0 | 0 | 0 | 0 | 31 | 25 | 0 | 0 | 200 | 0 | 0 | 68 | 0 | 1250 | 132 | 0
7A06095 | 低合金 | HRB400B | 1684 | 0.00075 |  | 0.00025 |  | 0.003 | 70400 | 0.0023 | 0.013 | 0.00031 | 0.00019 | 0.0037 | 0.46 | 0.0021 | 0.01 | 0.016 | 0 | 0.036 | 0.0284 | 0.0251 | 0.0032 | 0.002 | NULL | NULL | NULL | 14 | 0 | 0 | 0 | 0 | 29 | 0 | 0 | 0 | 200 | 0 | 0 | 62 | 0 | 1130 | 132 | 20
7A06094 | 低合金 | HRB400B | 1660 | 0.0009 |  | 0.00027 |  | 0.003 | 65800 | 0.0023 | 0.0129 | 0.00028 | 0.00019 | 0.0036 | 0.458 | 0.0024 | 0.008 | 0.016 | 0 | 0.034 | 0.0054 | 0.0034 | 0.0014 | 0.001 | NULL | NULL | NULL | 15 | 0 | 0 | 0 | 0 | 31 | 0 | 0 | 0 | 200 | 0 | 0 | 58 | 0 | 1200 | 132 | 20
7A06093 | 低合金 | HRB400B | 1662 | 0.00081 |  | 0.0003 |  | 0.003 | 70300 | 0.0024 | 0.013 | 0.0003 | 0.00032 | 0.0038 | 0.472 | 0.0026 | 0.006 | 0.014 | 0 | 0.034 | 0.0049 | 0.0031 | 0 | 0.001 | NULL | NULL | NULL | 45 | 0 | 0 | 0 | 0 | 0 | 25 | 0 | 0 | 200 | 0 | 0 | 54 | 0 | 1260 | 132 | 0
7A06092 | 低合金 | HRB400B | 1683 | 0.00066 |  | 0.00026 |  | 0.003 | 71100 | 0.0024 | 0.013 | 0.0003 | 0.00024 | 0.0037 | 0.47 | 0.0023 | 0.007 | 0.015 | 0 | 0.035 | 0.0052 | 0.0033 | 0 | 0 | NULL | NULL | NULL | 15 | 0 | 0 | 0 | 0 | 32 | 25 | 0 | 0 | 200 | 0 | 0 | 68 | 0 | 1240 | 132 | 0
7A06091 | 低合金 | HRB400B | 1676 | 0.00077 |  | 0.00022 |  | 0.002 | 69200 | 0.0024 | 0.0129 | 0.00022 | 0.00019 | 0.0036 | 0.468 | 0.0024 | 0.007 | 0.016 | 0 | 0.035 | 0.0055 | 0.0035 | 0.0006 | 0 | NULL | NULL | NULL | 15 | 0 | 0 | 0 | 0 | 32 | 25 | 0 | 0 | 200 | 0 | 0 | 54 | 0 | 1260 | 132 | 0
7A06090 | 低合金 | HRB400B | 1688 | 0.00086 |  | 0.00022 |  | 0.002 | 72200 | 0.0023 | 0.013 | 0.00024 | 0.00022 | 0.0035 | 0.46 | 0.0024 | 0.008 | 0.015 | 0 | 0.034 | 0.0056 | 0.0035 | 0.0006 | 0.001 | NULL | NULL | NULL | 15 | 0 | 0 | 0 | 0 | 32 | 25 | 0 | 0 | 200 | 0 | 0 | 54 | 0 | 1220 | 132 | 0
7A06089 | 低合金 | HRB400B | 1683 | 0.00107 |  | 0.00021 |  | 0.002 | 71250 | 0.0023 | 0.0128 | 0.00022 | 0.00024 | 0.0035 | 0.457 | 0.0028 | 0.01 | 0.013 | 0 | 0.033 | 0.0055 | 0.0034 | 0.0001 | 0.001 | NULL | NULL | NULL | 15 | 0 | 0 | 0 | 0 | 32 | 0 | 0 | 0 | 200 | 0 | 0 | 54 | 0 | 1200 | 132 | 20
7A06088 | 低合金 | HRB400B | 1804 | 0.00067 |  | 0.00026 |  | 0.002 | 72150 | 0.0023 | 0.013 | 0.00032 | 0.00025 | 0.0035 | 0.462 | 0.0029 | 0.011 | 0.017 | 0 | 0.036 | 0.0055 | 0.0034 | 0.0021 | 0.001 | NULL | NULL | NULL | 6 | 0 | 0 | 0 | 0 | 36 | 25 | 0 | 0 | 200 | 0 | 0 | 68 | 0 | 1160 | 132 | 0
7A06087 | 低合金 | HRB400B | 1648 | 0.00093 |  | 0.00028 |  | 0.002 | 64000 | 0.0023 | 0.0133 | 0.00031 | 0.00018 | 0.0037 | 0.465 | 0.0024 | 0.009 | 0.015 | 0 | 0.034 | 0.0056 | 0.0035 | 0.0014 | 0.001 | NULL | NULL | NULL | 6 | 0 | 0 | 38 | 0 | 0 | 25 | 0 | 0 | 200 | 0 | 0 | 68 | 0 | 1380 | 132 | 0
7A06086 | 低合金 | HRB400B | 1693 | 0.0009 |  | 0.0002 |  | 0.002 | 69950 | 0.0023 | 0.0133 | 0.00023 | 0.0002 | 0.0036 | 0.465 | 0.0023 | 0.008 | 0.016 | 0 | 0.032 | 0.0059 | 0.0037 | 0.0016 | 0.001 | NULL | NULL | NULL | 7 | 0 | 0 | 0 | 0 | 40 | 25 | 0 | 0 | 200 | 0 | 0 | 54 | 0 | 1380 | 132 | 0
7A06085 | 低合金 | HRB400B | 1639 | 0.00041 |  | 0.00036 |  | 0.002 | 74050 | 0.0024 | 0.0134 | 0.00036 | 0.00019 | 0.0036 | 0.476 | 0.0021 | 0.008 | 0.014 | 0 | 0.034 | 0.0065 | 0.004 | 0.0007 | 0.001 | NULL | NULL | NULL | 7 | 0 | 0 | 0 | 0 | 40 | 50 | 0 | 0 | 200 | 0 | 0 | 102 | 0 | 1380 | 88 | 0
7A06084 | 低合金 | HRB400B | 1662 | 0.00056 |  | 0.00033 |  | 0.002 | 71950 | 0.0023 | 0.0129 | 0.00032 | 0.00016 | 0.0034 | 0.458 | 0.0022 | 0.009 | 0.015 | 0 | 0.032 | 0.0052 | 0.0033 | 0.0006 | 0.001 | NULL | NULL | NULL | 7 | 0 | 0 | 0 | 0 | 40 | 25 | 0 | 0 | 200 | 0 | 0 | 95 | 0 | 1380 | 88 | 0
7A06083 | 低合金 | HRB400B | 1683 | 0.0006 |  | 0.00037 |  | 0.002 | 76450 | 0.0023 | 0.0126 | 0.0003 | 0.00018 | 0.0033 | 0.45 | 0.0013 | 0.004 | 0.01 | NULL | 0.032 | 0.0044 | 0.0022 | 0.0022 | 0 | NULL | NULL | NULL | 15 | 0 | 0 | 0 | 0 | 30 | 25 | 0 | 0 | 200 | 0 | 0 | 85 | 0 | 1210 | 88 | 0
7A06082 | 低合金 | HRB400B | 1656 | 0.00068 |  | 0.00034 |  | 0.003 | 71200 | 0.0023 | 0.0132 | 0.00032 | 0.00017 | 0.0035 | 0.461 | 0.0021 | 0.004 | 0.012 | NULL | 0.032 | 0.0036 | 0.0014 | 0.0019 | 0.001 | NULL | NULL | NULL | 15 | 0 | 0 | 0 | 0 | 30 | 25 | 0 | 0 | 200 | 0 | 0 | 77 | 0 | 1290 | 88 | 0
7A06081 | 低合金 | HRB400B | 1698 | 0.00061 |  | 0.00023 |  | 0.002 | 72750 | 0.0024 | 0.0133 | 0.00025 | 0.00018 | 0.0035 | 0.473 | 0.0016 | 0.003 | 0.01 | NULL | 0.031 | 0.0037 | 0.0015 | 0.0012 | 0 | NULL | NULL | NULL | 15 | 0 | 0 | 0 | 0 | 31 | 25 | 0 | 0 | 200 | 0 | 0 | 85 | 0 | 1340 | 88 | 0
7A06080 | 低合金 | HRB400B | 1639 | 0.00051 |  | 0.00033 |  | 0.002 | 74500 | 0.0024 | 0.0129 | 0.00035 | 0.0002 | 0.0036 | 0.467 | 0.0019 | 0.007 | 0.016 | NULL | 0.033 | 0.0039 | 0.0017 | 0.0027 | 0.001 | NULL | NULL | NULL | 15 | 0 | 0 | 0 | 0 | 31 | 50 | 0 | 0 | 200 | 0 | 0 | 85 | 0 | 1270 | 88 | 0
7A06079 | 低合金 | HRB400B | 1651 | 0.00058 |  | 0.00039 |  | 0.002 | 69900 | 0.0022 | 0.013 | 0.00037 | 0.0003 | 0.0035 | 0.45 | 0.0025 | 0.005 | 0.012 | NULL | 0.032 | 0.1017 | 0.0826 | 0.0025 | 0 | NULL | NULL | NULL | 15 | 0 | 0 | 0 | 0 | 31 | 25 | 0 | 0 | 200 | 0 | 0 | 85 | 0 | 1340 | 88 | 0
7A06078 | 低合金 | HRB400B | 1661 | 0.00055 |  | 0.00037 |  | 0.002 | 74650 | 0.0024 | 0.0134 | 0.00033 | 0.00024 | 0.0038 | 0.475 | 0.0023 | 0.006 | 0.011 | NULL | 0.032 | 0.0039 | 0.0017 | 0.0018 | 0 | NULL | NULL | NULL | 7 | 0 | 0 | 0 | 0 | 40 | 50 | 0 | 0 | 0 | 0 | 0 | 102 | 0 | 1620 | 88 | 0
7A06077 | 低合金 | HRB400B | 1672 | 0.00043 |  | 0.00019 |  | 0.002 | 74100 | 0.0024 | 0.013 | 0.0003 | 0.00021 | 0.0036 | 0.468 | 0.0019 | 0.005 | 0.013 | NULL | 0.033 | 0.0038 | 0.0016 | 0.0018 | 0 | NULL | NULL | NULL | 6 | 0 | 0 | 0 | 0 | 40 | 50 | 0 | 0 | 200 | 0 | 0 | 95 | 0 | 1240 | 88 | 0
7A06076 | 低合金 | HRB400B | 1672 | 0.00057 |  | 0.00025 |  | 0.001 | 71700 | 0.0024 | 0.0136 | 0.00031 | 0.00042 | 0.0037 | 0.479 | 0.0021 | 0.004 | 0.01 | NULL | 0.033 | 0.004 | 0.0018 | 0.0017 | 0 | NULL | NULL | NULL | 8 | 0 | 0 | 0 | 0 | 40 | 25 | 0 | 0 | 200 | 0 | 0 | 95 | 0 | 1300 | 88 | 0
7A06075 | 低合金 | HRB400B | 1668 | 0.00058 |  | 0.00031 |  | 0.002 | 76500 | 0.0024 | 0.0128 | 0.00032 | 0.00037 | 0.0035 | 0.467 | 0.0028 | 0.005 | 0.012 | NULL | 0.032 | 0.0041 | 0.0019 | 0.0019 | 0 | NULL | NULL | NULL | 7 | 0 | 0 | 0 | 0 | 40 | 50 | 0 | 0 | 200 | 0 | 0 | 85 | 0 | 1280 | 88 | 0
7A06074 | 低合金 | HRB400B | 1669 | 0.00051 |  | 0.00033 |  | 0.001 | 75700 | 0.0023 | 0.013 | 0.00031 | 0.00027 | 0.0035 | 0.459 | 0.0022 | 0.005 | 0.011 | NULL | 0.032 | 0.004 | 0.0018 | 0.0016 | 0 | NULL | NULL | NULL | 6 | 0 | 0 | 0 | 0 | 40 | 50 | 0 | 0 | 200 | 0 | 0 | 95 | 0 | 1240 | 88 | 0
7A06073 | 低合金 | HRB400B | 1666 | 0.00048 |  | 0.00037 |  | 0.001 | 71000 | 0.0024 | 0.0129 | 0.00031 | 0.00025 | 0.0034 | 0.467 | 0.0026 | 0.006 | 0.011 | NULL | 0.033 | 0.0039 | 0.0017 | 0.0019 | 0 | NULL | NULL | NULL | 7 | 0 | 0 | 0 | 0 | 40 | 50 | 0 | 0 | 200 | 0 | 0 | 95 | 0 | 1250 | 88 | 0
7A06072 | 低合金 | HRB400B | 1666 | 0.00038 |  | 0.00031 |  | 0.002 | 74700 | 0.0024 | 0.0132 | 0.00033 | 0.00022 | 0.0037 | 0.474 | 0.0024 | 0.007 | 0.015 | NULL | 0.033 | 0.0038 | 0.0016 | 0.0035 | 0 | NULL | NULL | NULL | 6 | 0 | 0 | 0 | 0 | 40 | 50 | 0 | 0 | 200 | 0 | 0 | 90 | 0 | 1280 | 88 | 0
7A06071 | 低合金 | HRB400B | 1667 | 0.00051 |  | 0.00036 |  | 0.002 | 72250 | 0.0024 | 0.0126 | 0.00031 | 0.00018 | 0.0034 | 0.462 | 0.0021 | 0.007 | 0.016 | NULL | 0.033 | 0.0039 | 0.0017 | 0.0023 | 0 | NULL | NULL | NULL | 7 | 0 | 0 | 0 | 0 | 40 | 50 | 0 | 0 | 200 | 0 | 0 | 95 | 0 | 1270 | 88 | 0
7A06070 | 低合金 | HRB400B | 1639 | 0.00066 |  | 0.00039 |  | 0.002 | 74300 | 0.0024 | 0.0135 | 0.00038 | 0.00028 | 0.0038 | 0.478 | 0.002 | 0.007 | 0.014 | NULL | 0.035 | 0.0045 | 0.0023 | 0.0036 | 0 | NULL | NULL | NULL | 6 | 0 | 0 | 0 | 0 | 40 | 25 | 0 | 0 | 0 | 0 | 0 | 85 | 0 | 1464 | 88 | 0
7A06069 | 低合金 | HRB400B | 1667 | 0.00076 |  | 0.00031 |  | 0.002 | 72450 | 0.0023 | 0.0129 | 0.00034 | 0.00025 | 0.0034 | 0.458 | 0.0024 | 0.006 | 0.015 | NULL | 0.033 | 0.0044 | 0.0022 | 0.0026 | 0 | NULL | NULL | NULL | 6 | 0 | 0 | 0 | 0 | 38 | 25 | 0 | 0 | 0 | 0 | 0 | 68 | 0 | 1386 | 88 | 0
7A06068 | 低合金 | HRB400B | 1666 | 0.0009 |  | 0.00032 |  | 0.002 | 68350 | 0.0023 | 0.0128 | 0.00033 | 0.00029 | 0.0035 | 0.458 | 0.0031 | 0.007 | 0.014 | NULL | 0.032 | 0.0039 | 0.0017 | 0.0031 | 0.001 | NULL | NULL | NULL | 6 | 0 | 0 | 0 | 0 | 40 | 0 | 0 | 0 | 0 | 0 | 0 | 51 | 0 | 1473 | 88 | 20
7A06067 | 低合金 | HRB400B | 1664 | 0.0009 |  | 0.0003 |  | 0.001 | 72650 | 0.0024 | 0.0129 | 0.00035 | 0.00025 | 0.0035 | 0.467 | 0.0018 | 0.006 | 0.011 | NULL | 0.032 | 0.0039 | 0.0017 | 0.0026 | 0 | NULL | NULL | NULL | 6 | 0 | 0 | 0 | 0 | 40 | 0 | 0 | 0 | 0 | 0 | 0 | 51 | 0 | 1466 | 88 | 20
7A06066 | 低合金 | HRB400B | 1704 | 0.00076 |  | 0.00033 |  | 0.001 | 69900 | 0.0024 | 0.0128 | 0.00033 | 0.00027 | 0.0035 | 0.466 | 0.0021 | 0.007 | 0.014 | NULL | 0.034 | 0.0039 | 0.0017 | 0.0025 | 0 | NULL | NULL | NULL | 6 | 0 | 0 | 0 | 0 | 40 | 25 | 0 | 0 | 0 | 0 | 0 | 68 | 0 | 1462 | 88 | 0
7A06065 | 低合金 | HRB400B | 1686 | 0.00082 |  | 0.00034 |  | 0.002 | 71500 | 0.0024 | 0.013 | 0.00034 | 0.00026 | 0.0036 | 0.468 | 0.0018 | 0.007 | 0.012 | NULL | 0.032 | 0.147 | 0.1178 | 0.0027 | 0 | NULL | NULL | NULL | 6 | 0 | 0 | 0 | 0 | 40 | 0 | 0 | 0 | 0 | 0 | 0 | 68 | 0 | 1451 | 88 | 20
7A06064 | 低合金 | HRB400B | 1710 | 0.00052 |  | 0.00033 |  | 0.002 | 73550 | 0.0022 | 0.0133 | 0.00033 | 0.0004 | 0.0038 | 0.455 | 0.0022 | 0.006 | 0.011 | NULL | 0.034 | 0.0935 | 0.0762 | 0.0031 | 0.001 | NULL | NULL | NULL | 6 | 0 | 0 | 0 | 0 | 40 | 50 | 0 | 0 | 0 | 0 | 0 | 85 | 0 | 1448 | 88 | 0
7A06063 | 低合金 | HRB400B | 1677 | 0.00106 |  | 0.00026 |  | 0.003 | 72600 | 0.0024 | 0.0128 | 0.00032 | 0.00022 | 0.0034 | 0.465 | 0.0019 | 0.004 | 0.01 | NULL | 0.033 | 0.0039 | 0.0016 | 0.0015 | 0 | NULL | NULL | NULL | 6 | 0 | 0 | 0 | 0 | 40 | 0 | 0 | 0 | 0 | 0 | 0 | 51 | 0 | 1443 | 88 | 20
7A06062 | 低合金 | HRB400B | 0 | 0.00067 |  | 0.0004 |  | 0.003 | 72750 | 0.0023 | 0.0128 | 0.0003 | 0.00016 | 0.0036 | 0.454 | 0.0012 | 0.006 | 0.012 | NULL | 0.033 | 0.0039 | 0.0017 | 0.002 | 0 | NULL | NULL | NULL | 6 | 0 | 0 | 0 | 0 | 40 | 50 | 0 | 0 | 0 | 0 | 0 | 85 | 0 | 1562 | 88 | 0
7A06061 | 低合金 | HRB400B | 1640 | 0.0004 |  | 0.0004 |  | 0.002 | 72950 | 0.0023 | 0.013 | 0.00033 | 0.00024 | 0.0034 | 0.48 | 0.0015 | 0.004 | 0.011 | NULL | 0.033 | 0.0039 | 0.0017 | 0.002 | 0 | NULL | NULL | NULL | 6 | 0 | 0 | 0 | 0 | 38 | 50 | 0 | 0 | 0 | 0 | 0 | 85 | 0 | 1442 | 88 | 0
7A06060 | 低合金 | HRB400B | 1724 | 0.00038 |  | 0.00032 |  | 0.002 | 67500 | 0.0022 | 0.0134 | 0.00032 | 0.00027 | 0.0038 | 0.454 | 0.0015 | 0.003 | 0.009 | NULL | 0.034 | 0.0251 | 0.0222 | 0.0021 | 0 | NULL | NULL | NULL | 45 | 0 | 0 | 0 | 0 | 0 | 75 | 0 | 0 | 0 | 0 | 0 | 85 | 0 | 1451 | 88 | 0
7A06059 | 低合金 | HRB400B | 1648 | 0.00021 |  | 0.00033 |  | 0.002 | 68150 | [18 empty] | 47 | 0 | 0 | 0 | 0 | 0 | 50 | 0 | 0 | 0 | 0 | 0 | 102 | 0 | 1515 | 132 | 0
7A06058 | 低合金 | HRB400B | 1680 | 0.00071 |  | 0.00028 |  | 0.002 | 71100 | [5 empty] | 0.479 |  | 0.004 | 0.01 | NULL | 0.034 | 0.0037 | 0.0015 | 0.0029 | 0 | NULL | NULL | NULL | 6 | 0 | 0 | 0 | 0 | 40 | 25 | 0 | 0 | 0 | 0 | 0 | 68 | 0 | 1549 | 88 | 0
7A06057 | 低合金 | HRB400B | 1677 | 0.00087 |  | 0.00037 |  | 0.002 | 74200 | [5 empty] | 0.472 |  | 0.006 | 0.011 | NULL | 0.033 | 0.0037 | 0.0015 | 0.0023 | 0 | NULL | NULL | NULL | 6 | 0 | 0 | 0 | 0 | 40 | 0 | 0 | 0 | 0 | 0 | 0 | 68 | 0 | 1435 | 88 | 20
7A06056 | 低合金 | HRB400B | 1673 | 0.00075 |  | 0.00036 |  | 0.002 | 71800 | [5 empty] | 0.484 |  | 0.005 | 0.012 | NULL | 0.032 | 0.004 | 0.0018 | 0.0028 | 0 | NULL | NULL | NULL | 7 | 0 | 0 | 0 | 0 | 41 | 25 | 0 | 0 | 0 | 0 | 0 | 85 | 0 | 1565 | 88 | 0
7A06055 | 低合金 | HRB400B | 1705 | 0.00056 |  | 0.00027 |  | 0.002 | 73950 | [5 empty] | 0.481 |  | 0.007 | 0.011 | NULL | 0.031 | 0.0037 | 0.0015 | 0.0017 | 0 | NULL | NULL | NULL | 7 | 0 | 0 | 0 | 0 | 40 | 50 | 0 | 0 | 230 | 0 | 0 | 75 | 0 | 1280 | 132 | 0
7A06054 | 低合金 | HRB400B | 1688 | 0.00083 |  | 0.00027 |  | 0 | 71600 | [5 empty] | 0.454 |  | 0.005 | 0.014 | NULL | 0.036 | 0.0038 | 0.0016 | 0.0027 | 0 | NULL | NULL | NULL | 6 | 0 | 0 | 0 | 0 | 39 | 25 | 0 | 0 | 200 | 0 | 0 | 44 | 0 | 1140 | 132 | 0
7A06053 | 低合金 | HRB400B | 1653 | 0.00097 |  | 0.00019 |  | 0 | 67150 | [5 empty] | 0.477 |  | 0.004 | 0.014 | NULL | 0.034 | 0.0037 | 0.0015 | 0.0023 | 0 | NULL | NULL | NULL | 7 | 0 | 0 | 0 | 0 | 40 | 0 | 0 | 0 | 190 | 0 | 0 | 40 | 0 | 1260 | 132 | 20
7A06052 | 低合金 | HRB400B | 1662 | 0.00116 |  | 0.00029 |  | 0.002 | 71500 | [5 empty] | 0.454 |  | 0.004 | 0.012 | NULL | 0.033 | 0.0039 | 0.0017 | 0.0026 | 0 | NULL | NULL | NULL | 6 | 0 | 0 | 0 | 0 | 38 | 0 | 0 | 0 | 210 | 0 | 0 | 27 | 0 | 1190 | 132 | 20
7A06051 | 低合金 | HRB400B | 1676 | 0.00069 |  | 0.00027 |  | 0.002 | 68650 | [5 empty] | 0.468 |  | 0.006 | 0.012 | NULL | 0.035 | 0.0037 | 0.0015 | 0.0024 | 0 | NULL | NULL | NULL | 6 | 0 | 0 | 0 | 0 | 39 | 25 | 0 | 0 | 200 | 0 | 0 | 60 | 0 | 1150 | 132 | 0
7A06050 | 低合金 | HRB400B | 0 | 0.00089 |  | 0.00021 |  | 0.003 | 68400 | [5 empty] | 0.47 |  | 0.007 | 0.013 | NULL | 0.033 | 0.0038 | 0.0016 | 0.0027 | 0 | NULL | NULL | NULL | 6 | 0 | 0 | 0 | 0 | 39 | 0 | 0 | 0 | 200 | 0 | 0 | 44 | 0 | 1200 | 132 | 20
7A06049 | 低合金 | HRB400B | 1656 | 0.00073 |  | 0.00026 |  | 0.001 | 70900 | [5 empty] | 0.479 |  | 0.006 | 0.012 | NULL | 0.033 | 0.0037 | 0.0015 | 0.0026 | 0 | NULL | NULL | NULL | 6 | 0 | 0 | 0 | 0 | 39 | 25 | 0 | 0 | 200 | 0 | 0 | 60 | 0 | 1200 | 132 | 0
7A06048 | 低合金 | HRB400B | 1686 | 0.00111 |  | 0.00021 |  | 0.003 | 69550 | [5 empty] | 0.468 |  | 0.005 | 0.012 | NULL | 0.035 | 0.0037 | 0.0015 | 0.0031 | 0 | NULL | NULL | NULL | 6 | 0 | 0 | 0 | 0 | 38 | 0 | 0 | 0 | 200 | 0 | 0 | 34 | 0 | 1150 | 132 | 20
7A06047 | 低合金 | HRB400B | 1660 | 0.00055 |  | 0.00033 |  | 0.002 | 67400 | [5 empty] | 0.483 |  | 0.007 | 0.014 | NULL | 0.036 | 0.0037 | 0.0015 | 0.0026 | 0 | NULL | NULL | NULL | 44 | 0 | 0 | 0 | 0 | 0 | 50 | 0 | 0 | 190 | 0 | 0 | 75 | 0 | 1240 | 132 | 0
7A06046 | 低合金 | HRB400B | 1680 | 0.00093 |  | 0.00022 |  | 0.002 | 68650 | [5 empty] | 0.472 |  | 0.008 | 0.018 | NULL | 0.038 | 0.0038 | 0.0016 | 0.0041 | 0.001 | NULL | NULL | NULL | 6 | 0 | 0 | 0 | 0 | 39 | 0 | 0 | 0 | 210 | 0 | 0 | 44 | 0 | 1270 | 132 | 20
7A06045 | 低合金 | HRB400B | 1672 | 0.00088 |  | 0.00027 |  | 0.003 | 66650 | [5 empty] | 0.462 |  | 0.007 | 0.017 | NULL | 0.035 | 0.0037 | 0.0015 | 0.0031 | 0.001 | NULL | NULL | NULL | 6 | 0 | 0 | 0 | 0 | 39 | 0 | 0 | 0 | 190 | 0 | 0 | 51 | 0 | 1280 | 132 | 20
7A06044 | 低合金 | HRB400B | 1651 | 0.00058 |  | 0.00034 |  | 0.003 | 68800 | [5 empty] | 0.466 |  | 0.008 | 0.016 | NULL | 0.033 | 0.0041 | 0.0019 | 0.0035 | 0 | NULL | NULL | NULL | 6 | 0 | 0 | 0 | 0 | 39 | 25 | 0 | 0 | 200 | 0 | 0 | 72 | 0 | 1240 | 132 | 0
7A06043 | 低合金 | HRB400B | 1680 | 0.00059 |  | 0.00032 |  | 0 | 70350 | [5 empty] | 0.457 |  | 0.008 | 0.015 | NULL | 0.033 | 0.0041 | 0.0019 | 0.0029 | 0 | NULL | NULL | NULL | 7 | 0 | 0 | 0 | 0 | 40 | 25 | 0 | 0 | 190 | 0 | 0 | 75 | 0 | 1300 | 132 | 0
7A06042 | 低合金 | HRB400B | 1661 | 0.00051 |  | 0.00031 |  | 0.003 | 72300 | [5 empty] | 0.463 |  | 0.007 | 0.017 | NULL | 0.035 | 0.0038 | 0.0016 | 0.0041 | 0 | NULL | NULL | NULL | 6 | 0 | 0 | 0 | 0 | 0 | 50 | 0 | 0 | 200 | 0 | 0 | 75 | 0 | 1190 | 132 | 0
7A06041 | 低合金 | HRB400B | 1671 | 0.00026 |  | 0.00031 |  | 0.003 | 70650 | [5 empty] | 0.474 |  | 0.006 | 0.016 | NULL | 0.036 | 0.0037 | 0.0015 | 0.0038 | 0 | NULL | NULL | NULL | 6 | 0 | 0 | 0 | 0 | 39 | 50 | 0 | 0 | 210 | 0 | 0 | 78 | 0 | 1230 | 132 | 0
7A06040 | 低合金 | HRB400B | 1669 | 0.00128 |  | 0.00029 |  | 0.003 | 68450 | [5 empty] | 0.452 |  | 0.006 | 0.014 | NULL | 0.033 | 0.0043 | 0.0021 | 0.0026 | 0.001 | NULL | NULL | NULL | 6 | 0 | 0 | 0 | 0 | 40 | 0 | 0 | 0 | 200 | 0 | 0 | 56 | 0 | 1320 | 132 | 20
7A06039 | 低合金 | HRB400B | 1667 | 0.00067 |  | 0.00027 |  | 0.002 | 71550 | [5 empty] | 0.473 |  | 0.006 | 0.015 | NULL | 0.035 | 0.0039 | 0.0017 | 0.003 | 0 | NULL | NULL | NULL | 6 | 0 | 0 | 0 | 0 | 39 | 25 | 0 | 0 | 200 | 0 | 0 | 68 | 0 | 1250 | 132 | 0
7A06038 | 低合金 | HRB400B | 1697 | 0.00084 |  | 0.00026 |  | 0.002 | 67800 | [5 empty] | 0.472 |  | 0.006 | 0.015 | NULL | 0.034 | 0.0041 | 0.0018 | 0.0025 | 0 | NULL | NULL | NULL | 6 | 0 | 0 | 0 | 0 | 37 | 25 | 0 | 0 | 200 | 0 | 0 | 68 | 0 | 1230 | 132 | 0
7A06037 | 低合金 | HRB400B | 1677 | 0.00066 |  | 0.00032 |  | 0.002 | 67400 | [5 empty] | 0.47 |  | 0.006 | 0.014 | NULL | 0.034 | 0.0039 | 0.0017 | 0.0025 | 0 | NULL | NULL | NULL | 6 | 0 | 0 | 0 | 0 | 39 | 25 | 0 | 0 | 200 | 0 | 0 | 68 | 0 | 1250 | 132 | 0
7A06036 | 低合金 | HRB400B | 1687 | 0.00088 |  | 0.0003 |  | 0.002 | 70200 | [5 empty] | 0.482 |  | 0.005 | 0.014 | NULL | 0.035 | 0.0051 | 0.0029 | 0.0035 | 0 | NULL | NULL | NULL | 44 | 0 | 0 | 0 | 0 | 0 | 25 | 0 | 0 | 200 | 0 | 0 | 56 | 0 | 1370 | 132 | 0
7A06035 | 低合金 | HRB400B | 0 | 0.00049 |  | 0.00025 |  | 0.003 | 70650 | [5 empty] | 0.464 |  | 0.005 | 0.013 | NULL | 0.035 | 0.0041 | 0.0019 | 0.0035 | 0 | NULL | NULL | NULL | 6 | 0 | 0 | 0 | 0 | 40 | 50 | 0 | 0 | 200 | 0 | 0 | 85 | 0 | 1390 | 132 | 0
7A06034 | 低合金 | HRB400B | 0 | 0.00038 |  | 0.00027 |  | 0.002 | 69800 | [5 empty] | 0.471 |  | 0.005 | 0.014 | NULL | 0.031 | 0.0048 | 0.0025 | 0.0032 | 0 | NULL | NULL | NULL | 12 | 0 | 0 | 0 | 0 | 27 | 75 | 0 | 0 | 200 | 0 | 0 | 85 | 0 | 1320 | 132 | 0
7A06033 | 低合金 | HRB400B | 1673 | 0.00099 |  | 0.00035 |  | 0.002 | 61450 | [5 empty] | 0.457 |  | 0.005 | 0.013 | NULL | 0.034 | 0.0042 | 0.002 | 0.0029 | 0 | NULL | NULL | NULL | 6 | 0 | 0 | 0 | 0 | 37 | 25 | 0 | 0 | 200 | 0 | 0 | 54 | 0 | 1160 | 132 | 0
7A06032 | 低合金 | HRB400B | 1676 | 0.00074 |  | 0.00028 |  | 0.003 | 69200 | [5 empty] | 0.475 |  | 0.005 | 0.013 | NULL | 0.035 | 0.0039 | 0.0017 | 0.0026 | 0 | NULL | NULL | NULL | 6 | 0 | 0 | 37 | 0 | 0 | 25 | 0 | 0 | 200 | 0 | 0 | 54 | 0 | 1160 | 132 | 0
7A06031 | 低合金 | HRB400B | 1655 | 0.00066 |  | 0.00028 |  | 0.003 | 66500 | [5 empty] | 0.481 |  | 0.004 | 0.013 | NULL | 0.035 | 0.0061 | 0.0038 | 0.0026 | 0 | NULL | NULL | NULL | 44 | 0 | 0 | 0 | 0 | 0 | 50 | 0 | 0 | 200 | 0 | 0 | 68 | 0 | 1240 | 132 | 0
7A06030 | 低合金 | HRB400B | 1669 | 0.00066 |  | 0.00033 |  | 0.003 | 70200 | [5 empty] | 0.49 |  | 0.005 | 0.013 | NULL | 0.035 | 0.004 | 0.0018 | 0.0029 | 0 | NULL | NULL | NULL | 6 | 0 | 0 | 0 | 0 | 68 | 50 | 0 | 0 | 200 | 0 | 0 | 85 | 0 | 1330 | 132 | 0
7A06029 | 低合金 | HRB400B | 1651 | 0.00071 |  | 0.00042 |  | 0.002 | 69100 | [5 empty] | 0.471 |  | 0.003 | 0.012 | NULL | 0.034 | 0.0042 | 0.002 | 0.0027 | 0 | NULL | NULL | NULL | 6 | 0 | 0 | 38 | 0 | 0 | 25 | 0 | 0 | 200 | 0 | 0 | 68 | 0 | 1300 | 132 | 0
7A06028 | 低合金 | HRB400B | 1662 | 0.00048 |  | 0.00045 |  | 0.002 | 70250 | [5 empty] | 0.473 |  | 0.003 | 0.011 | NULL | 0.034 | 0.0045 | 0.0023 | 0.003 | 0 | NULL | NULL | NULL | 7 | 0 | 0 | 40 | 0 | 0 | 25 | 0 | 0 | 0 | 0 | 0 | 68 | 0 | 1520 | 132 | 0
7A06027 | 低合金 | HRB400B | 1678 | 0.00048 |  | 0.00032 |  | 0.002 | 74050 | [5 empty] | 0.463 |  | 0.004 | 0.012 | NULL | 0.033 | 0.005 | 0.0027 | 0.0029 | 0 | NULL | NULL | NULL | 7 | 0 | 0 | 0 | 0 | 40 | 50 | 0 | 0 | 200 | 0 | 0 | 90 | 0 | 1290 | 88 | 0
7A06026 | 低合金 | HRB400B | 1666 | 0.00039 |  | 0.00027 |  | 0.002 | 73250 | [5 empty] | 0.474 |  | 0.003 | 0.011 | NULL | 0.033 | 0.0038 | 0.0016 | 0.0031 | 0 | NULL | NULL | NULL | 7 | 0 | 0 | 0 | 0 | 40 | 50 | 0 | 0 | 200 | 0 | 0 | 98 | 0 | 1380 | 88 | 0
7A06025 | 低合金 | HRB400B | 0 | 0.00076 |  | 0.00035 |  | 0.002 | 73500 | [5 empty] | 0.461 |  | 0.005 | 0.011 | NULL | 0.036 | 0.0037 | 0.0015 | 0.0025 | 0.001 | NULL | NULL | NULL | 6 | 0 | 0 | 0 | 0 | 40 | 25 | 0 | 0 | 200 | 0 | 0 | 58 | 0 | 1170 | 88 | 0
7A06024 | 低合金 | HRB400B | 1668 | 0.0006 |  | 0.0003 |  | 0.002 | 68900 | [5 empty] | 0.461 |  | 0.002 | 0.01 | NULL | 0.033 | 0.0038 | 0.0016 | 0.004 | 0 | NULL | NULL | NULL | 8 | 0 | 0 | 0 | 0 | 41 | 25 | 0 | 0 | 200 | 0 | 0 | 85 | 0 | 1370 | 88 | 0
7A06023 | 低合金 | HRB400B | 1684 | 0.00049 |  | 0.00037 |  | 0.002 | 76400 | [5 empty] | 0.445 |  | 0.003 | 0.011 | NULL | 0.033 | 0.0041 | 0.0019 | 0.0027 | 0 | NULL | NULL | NULL | 8 | 0 | 0 | 0 | 0 | 41 | 50 | 0 | 0 | 200 | 0 | 0 | 93 | 0 | 1350 | 88 | 0
7A06022 | 低合金 | HRB400B | 1661 | 0.00037 |  | 0.0003 |  | 0.002 | 75250 | [5 empty] | 0.469 |  | 0.005 | 0.012 | NULL | 0.033 | 0.0041 | 0.0019 | 0.0016 | 0 | NULL | NULL | NULL | 6 | 0 | 0 | 0 | 0 | 40 | 50 | 0 | 0 | 200 | 0 | 0 | 95 | 0 | 1250 | 88 | 0
7A06021 | 低合金 | HRB400B | 1695 | 0.00053 |  | 0.0003 |  | 0.002 | 71850 | [5 empty] | 0.47 |  | 0.005 | 0.012 | NULL | 0.035 | 0.0049 | 0.0027 | 0.0022 | 0 | NULL | NULL | NULL | 0 | 0 | 0 | 0 | 0 | 50 | 50 | 0 | 0 | 200 | 0 | 0 | 110 | 0 | 1320 | 88 | 0
7A06020 | 低合金 | HRB400B | 1651 | 0.00057 |  | 0.00029 |  | 0.002 | 74050 | [5 empty] | 0.452 |  | 0.004 | 0.01 | NULL | 0.034 | 0.0039 | 0.0017 | 0.0023 | 0 | NULL | NULL | NULL | 0 | 0 | 0 | 0 | 0 | 46 | 25 | 0 | 0 | 200 | 0 | 0 | 75 | 0 | 1200 | 88 | 0
7A06019 | 低合金 | HRB400B | 1689 | 0.0006 |  | 0.0003 |  | 0.002 | 70250 | [5 empty] | 0.456 |  | 0.004 | 0.011 | NULL | 0.035 | 0.004 | 0.0018 | 0.0025 | 0 | NULL | NULL | NULL | 0 | 0 | 0 | 0 | 0 | 47 | 25 | 0 | 0 | 200 | 0 | 0 | 80 | 0 | 1230 | 88 | 0
7A06018 | 低合金 | HRB400B | 1648 | 0.00055 |  | 0.0003 |  | 0 | 70650 | [5 empty] | 0.452 |  | 0.003 | 0.01 | NULL | 0.035 | 0.0041 | 0.0019 | 0.0023 | 0 | NULL | NULL | NULL | 0 | 0 | 0 | 0 | 0 | 48 | 25 | 0 | 0 | 200 | 0 | 0 | 85 | 0 | 1280 | 88 | 0
7A06017 | 低合金 | HRB400B | 1672 | 0.00059 |  | 0.00037 |  | 0 | 71600 | [5 empty] | 0.461 |  | 0.004 | 0.011 | NULL | 0.033 | 0.0036 | 0.0014 | 0.0031 | 0.002 | NULL | NULL | NULL | 7 | 0 | 0 | 0 | 0 | 40 | 50 | 0 | 0 | 200 | 0 | 0 | 90 | 0 | 1250 | 88 | 0
7A06016 | 低合金 | HRB400D | 1686 | 0.00076 |  | 0.00036 |  | 0.002 | 75500 | [5 empty] | 0.482 |  | 0.003 | 0.01 | NULL | 0.031 | 0.004 | 0.0017 | 0.0029 | 0.001 | NULL | NULL | NULL | 10 | 0 | 0 | 0 | 0 | 30 | 25 | 0 | 0 | 200 | 0 | 0 | 68 | 0 | 1230 | 88 | 0
7A06015 | 低合金 | HRB400D | 1679 | 0.00035 |  | 0.00025 |  | 0.002 | 67250 | [5 empty] | 0.461 |  | 0.003 | 0.01 | NULL | 0.03 | 0.0041 | 0.0019 | 0.0028 | 0 | NULL | NULL | NULL | 12 | 0 | 0 | 0 | 0 | 30 | 50 | 0 | 0 | 200 | 0 | 0 | 102 | 0 | 1300 | 88 | 0
7A06014 | 低合金 | HRB400D | 1800 | 0.00034 |  | 0.0003 |  | 0.002 | 70000 | [5 empty] | 0.469 |  | 0.004 | 0.012 | NULL | 0.03 | 0.0041 | 0.0019 | 0.0023 | 0 | NULL | NULL | NULL | 12 | 0 | 0 | 0 | 0 | 30 | 50 | 0 | 0 | 0 | 0 | 0 | 95 | 0 | 1550 | 88 | 0
7A06013 | 低合金 | HRB400D | 1704 | 0.00052 |  | 0.00021 |  | 0.002 | 72050 | [5 empty] | 0.491 |  | 0.008 | 0.019 | NULL | 0.034 | 0.0044 | 0.0022 | 0.0042 | 0 | NULL | NULL | NULL | 42 | 0 | 0 | 0 | 0 | 0 | 50 | 0 | 0 | 0 | 0 | 0 | 90 | 0 | 1550 | 88 | 0
7A06012 | 低合金 | HRB400B | 1645 | 0.00054 |  | 0.00032 |  | 0.002 | 72100 | [5 empty] | 0.481 |  | 0.006 | 0.018 | NULL | 0.036 | 0.0041 | 0.0018 | 0.0034 | 0 | NULL | NULL | NULL | 7 | 0 | 0 | 0 | 0 | 40 | 50 | 0 | 0 | 0 | 0 | 0 | 85 | 0 | 0 | 110 | 0
7A06011 | 低合金 | HRB400B | 1661 | 0.00059 |  | 0.00036 |  | 0.002 | 67250 | [5 empty] | 0.465 |  | 0.006 | 0.017 | NULL | 0.033 | 0.004 | 0.0018 | 0.0036 | 0 | NULL | NULL | NULL | 7 | 0 | 0 | 0 | 0 | 40 | 25 | 0 | 0 | 0 | 0 | 0 | 85 | 0 | 1470 | 110 | 0
7A06010 | 低合金 | HRB400B | 1676 | 0.00075 |  | 0.00025 |  | 0.001 | 73400 | [5 empty] | 0.45 |  | 0.006 | 0.016 | NULL | 0.032 | 0.0043 | 0.0021 | 0.0028 | 0 | NULL | NULL | NULL | 7 | 0 | 0 | 0 | 0 | 40 | 25 | 0 | 0 | 0 | 0 | 0 | 68 | 0 | 1420 | 110 | 0
7A06009 | 低合金 | HRB400B | 1691 | 0.00092 |  | 0.00028 |  | 0.001 | 72600 | [5 empty] | 0.464 |  | 0.007 | 0.016 | NULL | 0.035 | 0.0043 | 0.0021 | 0.0039 | 0 | NULL | NULL | NULL | 7 | 0 | 0 | 0 | 0 | 40 | 0 | 0 | 0 | 0 | 0 | 0 | 68 | 0 | 1440 | 110 | 25
7A06008 | 低合金 | HRB400B | 1670 | 0.00054 |  | 0.0003 |  | 0.001 | 69450 | [5 empty] | 0.479 |  | 0.006 | 0.015 | NULL | 0.033 | 0.0039 | 0.0017 | 0.003 | 0 | NULL | NULL | NULL | 7 | 0 | 0 | 0 | 0 | 40 | 25 | 0 | 0 | 0 | 0 | 0 | 85 | 0 | 1420 | 110 | 0
7A06007 | 低合金 | HRB400B | 0 | 0.00088 |  | 0.00028 |  | 0.001 | 71300 | [5 empty] | 0.476 |  | 0.007 | 0.015 | NULL | 0.035 | 0.004 | 0.0018 | 0.0033 | 0 | NULL | NULL | NULL | 7 | 0 | 0 | 0 | 0 | 40 | 0 | 0 | 0 | 200 | 0 | 0 | 51 | 0 | 1300 | 0 | 20
7A06006 | 低合金 | HRB400B | 1641 | 0.00087 |  | 0.00024 |  | 0.001 | 72200 | [5 empty] | 0.472 |  | 0.007 | 0.016 | NULL | 0.035 | 0.0042 | 0.002 | 0.0038 | 0 | NULL | NULL | NULL | 7 | 0 | 0 | 0 | 0 | 40 | 0 | 0 | 0 | 200 | 0 | 0 | 58 | 0 | 1300 | 0 | 20
7A06005 | 低合金 | HRB400B | 1664 | 0.00068 |  | 0.0003 |  | 0.001 | 69600 | [5 empty] | 0.47 |  | 0.007 | 0.014 | 0 | 0.033 | 0.0037 | 0.0015 | 0.0027 | 0 | NULL | NULL | 0 | 7 | 0 | 0 | 0 | 0 | 40 | 25 | 0 | 0 | 200 | 0 | 0 | 70 | 0 | 1300 | 110 | 0
7A06004 | 低合金 | HRB400B | 1677 | 0.00069 |  | 0.00031 |  | 0.001 | 72300 | [5 empty] | 0.468 |  | 0.009 | 0.014 | NULL | 0.033 | 0.004 | 0.0017 | 0.003 | 0 | NULL | NULL | NULL | 7 | 0 | 0 | 0 | 0 | 40 | 25 | 0 | 0 | 200 | 0 | 0 | 68 | 0 | 1300 | 110 | 0
7A06003 | 低合金 | HRB400B | 1678 | 0.00079 |  | 0.00028 |  | 0.001 | 71750 | [5 empty] | 0.454 |  | 0.008 | 0.015 | NULL | 0.032 | 0.0042 | 0.0019 | 0.0045 | 0 | NULL | NULL | NULL | 7 | 0 | 0 | 0 | 0 | 40 | 25 | 0 | 0 | 200 | 0 | 0 | 68 | 0 | 1300 | 88 | 0
7A06002 | 低合金 | HRB400B | 1666 | 0.00098 |  | 0.00023 |  | 0.001 | 71700 | [5 empty] | 0.456 |  | 0.006 | 0.017 | NULL | 0.032 | 0.004 | 0.0018 | 0.0038 | 0 | NULL | NULL | NULL | 7 | 0 | 0 | 0 | 0 | 40 | 0 | 0 | 0 | 200 | 0 | 0 | 51 | 0 | 1300 | 88 | 20
7A06001 | 低合金 | HRB400B | 0 | 0.00064 |  | 0.00024 |  | 0.001 | 71900 | [5 empty] | 0.462 |  | 0.007 | 0.017 | NULL | 0.034 | 0.0039 | 0.0017 | 0.0031 | 0 | NULL | NULL | NULL | 6 | 0 | 0 | 0 | 0 | 40 | 25 | 0 | 0 | 200 | 0 | 0 | 75 | 0 | 1300 | 88 | 0
7A06000 | 低合金 | HRB400B | 1675 | 0.00106 |  | 0.00025 |  | 0.001 | 70350 | [5 empty] | 0.463 |  | 0.004 | 0.013 | NULL | 0.034 | 0.0039 | 0.0017 | 0.003 | 0 | NULL | NULL | NULL | 7 | 0 | 0 | 0 | 0 | 40 | 0 | 0 | 0 | 0 | 0 | 0 | 44 | 0 | 1430 | 88 | 20
7A05999 | 低合金 | HRB400B | 1651 | 0.00076 |  | 0.00028 |  | 0.002 | 70600 | [5 empty] | 0.479 |  | 0.006 | 0.015 | NULL | 0.034 | 0.0038 | 0.0016 | 0.0026 | 0 | NULL | NULL | NULL | 7 | 0 | 0 | 0 | 0 | 40 | 25 | 0 | 0 | 0 | 0 | 0 | 60 | 0 | 1450 | 132 | 0
7A05998 | 低合金 | HRB400B | 1678 | 0.00089 |  | 0.00032 |  | 0.002 | 71850 | [5 empty] | 0.459 |  | 0.008 | 0.017 | NULL | 0.034 | 0.0039 | 0.0016 | 0.0039 | 0 | NULL | NULL | NULL | 7 | 0 | 0 | 0 | 0 | 40 | 0 | 0 | 0 | 0 | 0 | 0 | 51 | 0 | 1420 | 132 | 20
7A05997 | 低合金 | HRB400B | 1670 | 0.00074 |  | 0.00038 |  | 0.002 | 69900 | [5 empty] | 0.479 |  | 0.006 | 0.013 | NULL | 0.034 | 0.0043 | 0.0021 | 0.0031 | 0 | NULL | NULL | NULL | 7 | 0 | 0 | 0 | 0 | 41 | 25 | 0 | 0 | 0 | 0 | 0 | 54 | 0 | 1500 | 132 | 0
7A05996 | 低合金 | HRB400B | 1698 | 0.00066 |  | 0.00024 |  | 0.002 | 72650 | [5 empty] | 0.458 |  | 0.005 | 0.011 | NULL | 0.031 | 0.1176 | 0.0949 | 0.0025 | 0 | NULL | NULL | NULL | 6 | 0 | 0 | 0 | 0 | 41 | 25 | 0 | 0 | 0 | 0 | 0 | 72 | 0 | 1450 | 132 | 0
7A05995 | 低合金 | HRB400B | 1630 | 0.00071 |  | 0.00029 |  | 0.001 | 73550 | [5 empty] | 0.457 |  | 0.006 | 0.014 | NULL | 0.034 | 0.1641 | 0.1313 | 0.0032 | 0 | NULL | NULL | NULL | 6 | 0 | 0 | 0 | 0 | 36 | 25 | 0 | 0 | 0 | 0 | 0 | 60 | 0 | 1270 | 132 | 0
7A05994 | 低合金 | HRB400B | 1800 | 0.00126 |  | 0.00025 |  | 0.002 | 62500 | [5 empty] | 0.461 |  | 0.006 | 0.014 | NULL | 0.032 | 0.0041 | 0.0019 | 0.003 | 0 | NULL | NULL | NULL | 6 | 0 | 0 | 0 | 0 | 40 | 0 | 0 | 0 | 0 | 0 | 0 | 25 | 0 | 1470 | 132 | 20
7A05993 | 低合金 | HRB400B | 1653 | 0.00075 |  | 0.00029 |  | 0.002 | 71450 | [5 empty] | 0.459 |  | 0.006 | 0.012 | NULL | 0.033 | 0.0076 | 0.0052 | 0.0031 | 0 | NULL | NULL | NULL | 6 | 0 | 0 | 0 | 0 | 40 | 25 | 0 | 0 | 0 | 0 | 0 | 68 | 0 | 1430 | 132 | 0
7A05992 | 低合金 | HRB400B | 1662 | 0.00078 |  | 0.00024 |  | 0.002 | 71100 | [5 empty] | 0.464 |  | 0.006 | 0.013 | NULL | 0.033 | 0.0041 | 0.0019 | 0.0034 | 0 | NULL | NULL | NULL | 6 | 0 | 0 | 0 | 0 | 39 | 25 | 0 | 0 | 0 | 0 | 0 | 68 | 0 | 1400 | 132 | 0
7A05991 | 低合金 | HRB400B | 1672 | 0.00076 |  | 0.00027 |  | 0.002 | 70150 | [5 empty] | 0.473 |  | 0.005 | 0.013 | NULL | 0.034 | 0.0049 | 0.0027 | 0.0034 | 0 | NULL | NULL | NULL | 7 | 0 | 0 | 0 | 0 | 42 | 25 | 0 | 0 | 0 | 0 | 0 | 68 | 0 | 1550 | 132 | 0
7A05990 | 低合金 | HRB400B | 1656 | 0.00112 |  | 0.00011 |  | 0.001 | 75400 | [5 empty] | 0.474 |  | 0.006 | 0.014 | NULL | 0.033 | 0.1901 | 0.1518 | 0.0042 | 0 | NULL | NULL | NULL | 6 | 0 | 0 | 0 | 0 | 39 | 25 | 0 | 0 | 0 | 0 | 0 | 34 | 0 | 1420 | 132 | 0
7A05989 | 低合金 | HRB400B | 1639 | 0.0007 |  | 0.00027 |  | 0.002 | 69200 | [5 empty] | 0.468 |  | 0.006 | 0.013 | NULL | 0.033 | 0.3608 | 0.2906 | 0.0046 | 0 | NULL | NULL | NULL | 6 | 0 | 0 | 39 | 0 | 0 | 25 | 0 | 0 | 0 | 0 | 0 | 68 | 0 | 1500 | 132 | 0
7A05988 | 低合金 | HRB400B | 1657 | 0.00081 |  | 0.00027 |  | 0.001 | 73000 | [5 empty] | 0.463 |  | 0.011 | 0.018 | NULL | 0.034 | 0.0044 | 0.0022 | 0.004 | 0 | NULL | NULL | NULL | 6 | 0 | 0 | 0 | 0 | 39 | 25 | 0 | 0 | 0 | 0 | 0 | 54 | 0 | 1560 | 132 | 0
7A05987 | 低合金 | HRB400B | 1647 | 0.00067 |  | 0.00028 |  | 0.002 | 75450 | [5 empty] | 0.453 |  | 0.006 | 0.015 | NULL | 0.033 | 0.0041 | 0.0019 | 0.0031 | 0 | NULL | NULL | NULL | 6 | 0 | 0 | 0 | 0 | 39 | 25 | 0 | 0 | 0 | 0 | 0 | 68 | 0 | 1520 | 132 | 0
7A05986 | 低合金 | HRB400B | 1645 | 0.00072 |  | 0.00023 |  | 0.002 | 71150 | [5 empty] | 0.466 |  | 0.007 | 0.015 | NULL | 0.032 | 0.0043 | 0.0021 | 0.0024 | 0 | NULL | NULL | NULL | 6 | 0 | 0 | 0 | 0 | 40 | 25 | 0 | 0 | 0 | 0 | 0 | 68 | 0 | 1530 | 0 | 0
7A05985 | 低合金 | HRB400B | 1666 | 0.00073 |  | 0.00026 |  | 0.001 | 78600 | [5 empty] | 0.47 |  | 0.006 | 0.013 | NULL | 0.033 | 0.0042 | 0.0019 | 0.0027 | 0 | NULL | NULL | NULL | 6 | 0 | 0 | 0 | 0 | 39 | 25 | 0 | 0 | 0 | 0 | 0 | 54 | 0 | 1470 | 132 | 0
7A05984 | 低合金 | HRB400B | 1649 | 0.00065 |  | 0.00027 |  | 0.001 | 73600 | [5 empty] | 0.465 |  | 0.006 | 0.014 | NULL | 0.034 | 0.0787 | 0.0649 | 0.0028 | 0 | NULL | NULL | NULL | 6 | 0 | 0 | 0 | 0 | 39 | 25 | 0 | 0 | 0 | 0 | 0 | 68 | 0 | 1500 | 132 | 0
7A05983 | 低合金 | HRB400B | 1633 | 0.00099 |  | 0.00032 |  | 0.001 | 72000 | [5 empty] | 0.465 |  | 0.007 | 0.018 | NULL | 0.034 | 0.0041 | 0.0019 | 0.0025 | 0 | NULL | NULL | NULL | 6 | 0 | 0 | 0 | 0 | 38 | 25 | 0 | 0 | 0 | 0 | 0 | 54 | 0 | 1500 | 132 | 0
7A05982 | 低合金 | HRB400B | 1684 | 0.00066 |  | 0.00028 |  | 0.001 | 70600 | [5 empty] | 0.461 |  | 0.005 | 0.013 | NULL | 0.034 | 0.0042 | 0.002 | 0.0036 | 0 | NULL | NULL | NULL | 46 | 0 | 0 | 0 | 0 | 0 | 50 | 0 | 0 | 0 | 0 | 0 | 68 | 0 | 1550 | 132 | 0
7A05981 | 低合金 | HRB400B | 1673 | 0.00028 |  | 0.00027 |  | 0.001 | 73050 | [5 empty] | 0.478 |  | 0.005 | 0.014 | NULL | 0.035 | 0.004 | 0.0018 | 0.0032 | 0 | NULL | NULL | NULL | 7 | 0 | 0 | 0 | 0 | 40 | 50 | 0 | 0 | 0 | 0 | 0 | 95 | 0 | 1580 | 132 | 0
7A05980 | 低合金 | HRB400B | 1670 | 0.00037 |  | 0.00027 |  | 0.001 | 70600 | [5 empty] | 0.482 |  | 0.006 | 0.014 | 0 | 0.036 | 0.0054 | 0.0034 | 0 | 0.001 | NULL | NULL | NULL | 7 | 0 | 0 | 0 | 0 | 40 | 50 | 0 | 0 | 0 | 0 | 0 | 93 | 0 | 1530 | 132 | 0
7A05979 | 低合金 | HRB400B | 1624 | 0.00055 |  | 0.00027 |  | 0.001 | 69350 | [5 empty] | 0.467 |  | 0.008 | 0.015 | 0 | 0.036 | 0.0058 | 0.0036 | 0 | 0 | NULL | NULL | NULL | 45 | 0 | 0 | 0 | 0 | 0 | 50 | 0 | 0 | 0 | 0 | 0 | 95 | 0 | 1530 | 132 | 0
7A05978 | 低合金 | HRB400D | 1675 | 0 |  | 0 |  | 0.002 | 68800 | [5 empty] | 0.458 |  | 0.004 | 0.013 | 0 | 0.032 | 0.0052 | 0.0032 | 0 | 0 | NULL | NULL | NULL | 44 | 0 | 0 | 0 | 0 | 0 | 50 | 0 | 0 | 0 | 0 | 0 | 90 | 0 | 1690 | 132 | 0
7A05977 | 低合金 | HRB400D | 1581 | 0.00039 |  | 0.00032 |  | 0 | 75750 | [5 empty] | 0.454 |  | 0.006 | 0.013 | 0 | 0.031 | 0.0046 | 0.0029 | 0 | 0 | NULL | NULL | NULL | 13 | 0 | 0 | 0 | 0 | 31 | 50 | 0 | 0 | 0 | 0 | 0 | 85 | 0 | 1630 | 132 | 0
7A05976 | 低合金 | HRB400D | 1655 | 0.00072 |  | 0.0003 |  | 0.002 | 75900 | [5 empty] | 0.465 |  | 0.006 | 0.021 | 0 | 0.033 | 0.0049 | 0.0031 | 0 | 0 | NULL | NULL | NULL | 10 | 0 | 0 | 0 | 0 | 30 | 50 | 0 | 0 | 0 | 0 | 0 | 85 | 0 | 1410 | 132 | 0
7A05975 | 低合金 | HRB400D | 1645 | 0.00073 |  | 0.00034 |  | 0.002 | 63950 | [5 empty] | 0.474 |  | 0.011 | 0.018 | 0 | 0.034 | 0.0052 | 0.0032 | 0 | 0.001 | NULL | NULL | NULL | 44 | 0 | 0 | 0 | 0 | 0 | 50 | 0 | 0 | 0 | 0 | 0 | 68 | 0 | 1560 | 132 | 0
7A05974 | 低合金 | HRB400D | 1643 | 0.00025 |  | 0.00022 |  | 0.001 | 76200 | [5 empty] | 0.458 |  | 0.006 | 0.019 | 0 | 0.032 | 0.005 | 0.0031 | 0 | 0.001 | NULL | NULL | NULL | 13 | 0 | 0 | 0 | 0 | 30 | 50 | 0 | 0 | 0 | 0 | 0 | 90 | 0 | 1520 | 132 | 0
7A05973 | 低合金 | HRB400D | 1640 | 0 |  | 0 |  | 0.004 | 72850 | [5 empty] | 0.489 |  | 0.007 | 0.023 | 0 | 0.033 | 0.0057 | 0.0036 | 0 | 0.001 | NULL | NULL | NULL | 43 | 0 | 0 | 0 | 0 | 0 | 0 | 75 | 0 | 0 | 0 | 0 | 68 | 0 | 1560 | 132 | 0
7A05972 | 低合金 | HRB400D | 1679 | 0.00075 |  | 0.00025 |  | 0 | 77700 | [5 empty] | 0.46 |  | 0.002 | 0.01 | 0 | 0.033 | 0.0053 | 0.0033 | 0 | 0.001 | NULL | NULL | NULL | 40 | 0 | 0 | 0 | 0 | 0 | 0 | 25 | 0 | 0 | 0 | 0 | 75 | 0 | 1530 | 132 | 0
7A05971 | 低合金 | HRB400D | 1696 | 0.00086 |  | 0.00044 |  | 0.002 | 71000 | [5 empty] | 0.46 |  | 0.002 | 0.01 | 0 | 0.031 | 0.0056 | 0.0035 | 0 | 0.001 | NULL | NULL | NULL | 40 | 0 | 0 | 0 | 0 | 0 | 0 | 25 | 0 | 0 | 0 | 0 | 60 | 0 | 1440 | 132 | 0
7A05970 | 低合金 | HRB400D | 1672 | 0.00074 |  | 0.00028 |  | 0.001 | 70000 | [5 empty] | 0.483 |  | 0.005 | 0.012 | 0 | 0.034 | 0.0066 | 0.0041 | 0 | 0.001 | NULL | NULL | NULL | 43 | 0 | 0 | 0 | 0 | 0 | 0 | 50 | 0 | 0 | 0 | 0 | 75 | 0 | 1510 | 132 | 0
7A05969 | 低合金 | HRB400D | 1643 | 0.00084 |  | 0.0003 |  | 0.002 | 70050 | [5 empty] | 0.467 |  | 0.005 | 0.011 | 0 | 0.034 | 0.005 | 0.0032 | 0 | 0.001 | NULL | NULL | NULL | 13 | 0 | 0 | 0 | 0 | 30 | 0 | 0 | 0 | 0 | 0 | 0 | 75 | 0 | 1470 | 88 | 20
7A05968 | 低合金 | HRB400D | 1655 | 0.00082 |  | 0.00021 |  | 0.003 | 70100 | [5 empty] | 0.455 |  | 0.006 | 0.015 | 0 | 0.033 | 0.0059 | 0.0037 | 0.0006 | 0.001 | NULL | NULL | NULL | 13 | 0 | 0 | 0 | 0 | 30 | 0 | 0 | 0 | 0 | 0 | 0 | 68 | 0 | 1453 | 88 | 20
7A05967 | 低合金 | HRB400D | 1672 | 0.00097 |  | 0.00023 |  | 0.002 | 67750 | [5 empty] | 0.46 |  | 0.008 | 0.016 | NULL | 0.032 | 0.0039 | 0.0017 | 0.0027 | 0 | NULL | NULL | NULL | 14 | 0 | 0 | 0 | 0 | 30 | 0 | 0 | 0 | 0 | 0 | 0 | 51 | 0 | 1524 | 88 | 20
7A05966 | 低合金 | HRB400D | 1657 | 0.00083 |  | 0.00021 |  | 0.002 | 75200 | [5 empty] | 0.465 |  | 0.006 | 0.016 | NULL | 0.031 | 0.004 | 0.0018 | 0.0026 | 0 | NULL | NULL | NULL | 13 | 0 | 0 | 0 | 0 | 30 | 0 | 0 | 0 | 0 | 0 | 0 | 51 | 0 | 1422 | 88 | 20
7A05965 | 低合金 | HRB400D | 1683 | 0.00093 |  | 0.00027 |  | 0.001 | 70250 | [5 empty] | 0.467 |  | 0.005 | 0.011 | NULL | 0.031 | 0.02 | 0.0174 | 0.0023 | 0 | NULL | NULL | NULL | 14 | 0 | 0 | 0 | 0 | 30 | 0 | 0 | 0 | 0 | 0 | 0 | 51 | 0 | 1445 | 88 | 20
7A05964 | 低合金 | HRB400D | 1684 | 0.00074 |  | 0.00027 |  | 0.002 | 72450 | [5 empty] | 0.462 |  | 0.008 | 0.017 | NULL | 0.031 | 0.004 | 0.0018 | 0.0029 | 0 | NULL | NULL | NULL | 14 | 0 | 0 | 0 | 0 | 30 | 25 | 0 | 0 | 0 | 0 | 0 | 68 | 0 | 1458 | 88 | 0
7A05963 | 低合金 | HRB400D | 1672 | 0.00089 |  | 0.00025 |  | 0.001 | 71800 | [5 empty] | 0.474 |  | 0.007 | 0.017 | NULL | 0.031 | 0.0054 | 0.0031 | 0.0055 | 0 | NULL | NULL | NULL | 13 | 0 | 0 | 0 | 0 | 30 | 0 | 0 | 0 | 0 | 0 | 0 | 51 | 0 | 1455 | 88 | 20
7A05962 | 低合金 | HRB400B | 1678 | 0.0007 |  | 0.0003 |  | 0.001 | 71400 | [5 empty] | 0.467 |  | 0.007 | 0.019 | NULL | 0.031 | 0.004 | 0.0018 | 0.0029 | 0 | NULL | NULL | NULL | 14 | 0 | 0 | 0 | 0 | 30 | 25 | 0 | 0 | 0 | 0 | 0 | 85 | 0 | 1433 | 88 | 0
7A05961 | 低合金 | HRB400D | 1657 | 0.00063 |  | 0.00025 |  | 0.001 | 73550 | [5 empty] | 0.472 |  | 0.006 | 0.014 | NULL | 0.03 | 0.0043 | 0.0021 | 0.0019 | 0 | NULL | NULL | NULL | 12 | 0 | 0 | 0 | 0 | 30 | 25 | 0 | 0 | 0 | 0 | 0 | 85 | 0 | 1478 | 88 | 0
7A05960 | 低合金 | HRB400D | 1802 | 0.00072 |  | 0.00028 |  | 0.002 | 74300 | [5 empty] | 0.466 |  | 0.005 | 0.014 | NULL | 0.03 | 0.0039 | 0.0017 | 0.0022 | 0 | NULL | NULL | NULL | 12 | 0 | 0 | 0 | 0 | 30 | 25 | 0 | 0 | 0 | 0 | 0 | 85 | 0 | 1438 | 88 | 0
7A05959 | 低合金 | HRB400B | 1663 | 0.00085 |  | 0.00026 |  | 0.001 | 70250 | [5 empty] | 0.468 |  | 0.006 | 0.015 | NULL | 0.032 | 0.0044 | 0.0021 | 0.0024 | 0 | NULL | NULL | NULL | 14 | 0 | 0 | 0 | 0 | 30 | 0 | 0 | 0 | 0 | 0 | 0 | 68 | 0 | 1425 | 88 | 20
7A05958 | 低合金 | HRB400B | 1606 | 0.00047 |  | 0.00022 |  | 0.001 | 70950 | [5 empty] | 0.465 |  | 0.01 | 0.022 | NULL | 0.033 | 0.004 | 0.0018 | 0.0027 | 0 | NULL | NULL | NULL | 14 | 0 | 0 | 0 | 0 | 30 | 50 | 0 | 0 | 0 | 0 | 0 | 102 | 0 | 1386 | 88 | 0
7A05957 | 低合金 | HRB400B | 1689 | 0.00071 |  | 0.00023 |  | 0.001 | 67950 | [5 empty] | 0.458 |  | 0.006 | 0.015 | NULL | 0.033 | 0.0039 | 0.0017 | 0.0023 | 0 | NULL | NULL | NULL | 14 | 0 | 0 | 0 | 0 | 32 | 25 | 0 | 0 | 0 | 0 | 0 | 68 | 0 | 0 | 88 | 0
7A05956 | 低合金 | HRB400B | 1615 | 0.00047 |  | 0.00031 |  | 0.001 | 71600 | [5 empty] | 0.472 |  | 0.009 | 0.022 | NULL | 0.035 | 0.0043 | 0.002 | 0.0032 | 0 | NULL | NULL | NULL | 14 | 0 | 0 | 0 | 0 | 32 | 50 | 0 | 0 | 0 | 0 | 0 | 102 | 0 | 1453 | 88 | 0
7A05955 | 低合金 | HRB400B | 1715 | 0.00035 |  | 0.00019 |  | 0.002 | 69750 | [5 empty] | 0.455 |  | 0.006 | 0.014 | NULL | 0.035 | 0.005 | 0.0028 | 0.0012 | 0 | NULL | NULL | NULL | 45 | 0 | 0 | 0 | 0 | 0 | 75 | 0 | 0 | 0 | 0 | 0 | 102 | 0 | 1505 | 88 | 0
7A05954 | 低合金 | HRB400B | 1645 | 0.00091 |  | 0.0003 |  | 0.002 | 71100 | [5 empty] | 0.456 |  | 0.005 | 0.013 | NULL | 0.032 | 0.0041 | 0.0019 | 0.0022 | 0 | NULL | NULL | NULL | 6 | 0 | 0 | 0 | 0 | 40 | 0 | 0 | 0 | 0 | 0 | 0 | 51 | 0 | 1431 | 88 | 20
7A05953 | 低合金 | HRB400B | 1657 | 0.00023 |  | 0.00024 |  | 0.002 | 71250 | [5 empty] | 0.456 |  | 0.008 | 0.019 | NULL | 0.033 | 0.005 | 0.0027 | 0.0027 | 0 | NULL | NULL | NULL | 7 | 0 | 0 | 0 | 0 | 40 | 50 | 0 | 0 | 0 | 0 | 0 | 90 | 0 | 1450 | 132 | 0
7A05952 | 低合金 | HRB400B | 1662 | 0.00108 |  | 0.0003 |  | 0 | 71100 | [5 empty] | 0.455 |  | 0.006 | 0.017 | NULL | 0.034 | 0.0041 | 0.0019 | 0.0023 | 0 | NULL | NULL | NULL | 7 | 0 | 0 | 0 | 0 | 40 | 0 | 0 | 0 | 0 | 0 | 0 | 34 | 0 | 1500 | 132 | 20
7A05951 | 低合金 | 20MnKA | 1662 | 0.00041 |  | 0.00028 |  | 0.001 | 71400 | [5 empty] | 0.458 |  | 0.008 | 0.02 | NULL | 0.035 | 0.0039 | 0.0017 | 0.0038 | 0 | NULL | NULL | NULL | 7 | 0 | 0 | 0 | 0 | 40 | 50 | 0 | 0 | 0 | 0 | 0 | 85 | 0 | 1430 | 132 | 0
7A05950 | 低合金 | 20MnKA | 1652 | 0.00093 |  | 0.00027 |  | 0.002 | 69600 | [5 empty] | 0.448 |  | 0.008 | 0.015 | NULL | 0 | 0.0029 | 0.0023 | 0 | NULL | NULL | NULL | 0.0008 | 0 | 0 | 0 | 0 | 0 | 0 | 25 | 0 | 0 | 0 | 70 | 0 | 44 | 0 | 1450 | 132 | 0
7A05949 | 低合金 | 20MnKA | 1658 | 0.00096 |  | 0.00028 |  | 0.002 | 70400 | [5 empty] | 0.48 |  | 0.011 | 0.019 | NULL | 0 | 0.0028 | 0.0022 | 0 | NULL | NULL | NULL | 0.0007 | 0 | 0 | 0 | 0 | 0 | 0 | 25 | 0 | 0 | 0 | 70 | 0 | 34 | 0 | 1500 | 132 | 0
7A05948 | 低合金 | 20MnKA | 1805 | 0.00075 |  | 0.00027 |  | 0.002 | 63450 | [5 empty] | 0.477 |  | 0.007 | 0.018 | NULL | 0 | 0.0054 | 0.0035 | NULL | NULL | NULL | NULL | NULL | 0 | 0 | 0 | 0 | 0 | 0 | 50 | 0 | 0 | 0 | 70 | 0 | 44 | 0 | 1470 | 132 | 0
7A05947 | 低合金 | 20MnKA | 1666 | 0.00087 |  | 0.00026 |  | 0.002 | 70500 | [5 empty] | 0.462 |  | 0.008 | 0.019 | NULL | 0.001 | 0.0053 | 0.0034 | NULL | NULL | NULL | NULL | NULL | 0 | 0 | 0 | 0 | 0 | 0 | 50 | 0 | 0 | 0 | 80 | 0 | 44 | 0 | 0 | 132 | 0
7A05946 | 低合金 | 20MnKA | 1648 | 0.0009 |  | 0.00021 |  | 0.002 | 70900 | [5 empty] | 0.479 |  | 0.008 | 0.02 | NULL | 0 | 0.0054 | 0.0035 | NULL | NULL | NULL | NULL | NULL | 0 | 0 | 0 | 0 | 0 | 0 | 25 | 0 | 0 | 0 | 80 | 0 | 44 | 0 | 1460 | 132 | 0
7A05945 | 低合金 | 20MnKA | 1807 | 0.00099 |  | 0.00023 |  | 0.001 | 70650 | [5 empty] | 0.475 |  | 0.009 | 0.019 | NULL | 0 | 0.0053 | 0.0034 | NULL | NULL | NULL | NULL | NULL | 0 | 0 | 0 | 0 | 0 | 0 | 25 | 0 | 0 | 0 | 80 | 0 | 36 | 0 | 1450 | 132 | 0
7A05944 | 低合金 | 20MnKA | 1679 | 0.00106 |  | 0.00025 |  | 0.002 | 70600 | [5 empty] | 0.471 |  | 0.009 | 0.02 | NULL | 0 | 0.0053 | 0.0034 | NULL | NULL | NULL | NULL | NULL | 0 | 0 | 0 | 0 | 0 | 0 | 25 | 0 | 0 | 0 | 80 | 0 | 27 | 0 | 1440 | 132 | 0
7A05943 | 低合金 | 20MnKA | 1659 | 0.00067 |  | 0.00027 |  | 0.002 | 70800 | [5 empty] | 0.477 |  | 0.007 | 0.019 | NULL | 0 | 0.0052 | 0.0033 | NULL | NULL | NULL | NULL | NULL | 0 | 0 | 0 | 0 | 0 | 0 | 50 | 0 | 0 | 0 | 80 | 0 | 58 | 0 | 1450 | 132 | 0
7A05942 | 低合金 | 20MnKA | 1658 | 0.00071 |  | 0.00023 |  | 0.001 | 64150 | [5 empty] | 0.473 |  | 0.008 | 0.018 | NULL | 0 | 0.0053 | 0.0034 | NULL | NULL | NULL | NULL | NULL | 0 | 0 | 0 | 0 | 0 | 0 | 50 | 0 | 0 | 0 | 90 | 0 | 60 | 0 | 1470 | 132 | 0
7A05941 | 低合金 | 20MnKA | 1652 | 0.00112 |  | 0.00023 |  | 0.002 | 71250 | [5 empty] | 0.472 |  | 0.007 | 0.018 | NULL | 0 | 0.0053 | 0.0034 | NULL | NULL | NULL | NULL | NULL | 0 | 0 | 0 | 0 | 0 | 0 | 25 | 0 | 0 | 0 | 80 | 0 | 34 | 0 | 1520 | 132 | 0
7A05940 | 低合金 | 20MnKA | 1656 | 0.00099 |  | 0.00025 |  | -0.001 | 72000 | [5 empty] | 0.465 |  | 0.008 | 0.018 | NULL | 0 | 0.0071 | 0.0052 | NULL | NULL | NULL | NULL | NULL | 0 | 0 | 0 | 0 | 0 | 0 | 50 | 0 | 0 | 0 | 0 | 0 | 54 | 0 | 1540 | 132 | 0
7A05939 | 低合金 | 20MnKA | 1658 | 0.0007 |  | 0.00022 |  | -0.001 | 71600 | [5 empty] | 0.473 |  | 0.01 | 0.022 | NULL | 0 | 0.0052 | 0.0033 | NULL | NULL | NULL | NULL | NULL | 0 | 0 | 0 | 0 | 0 | 0 | 50 | 0 | 0 | 0 | 0 | 0 | 56 | 0 | 1360 | 132 | 0
7A05938 | 低合金 | 20MnKA | 1669 | 0.00078 |  | 0.00021 |  | 0.001 | 65500 | [5 empty] | 0.476 |  | 0.008 | 0.019 | NULL | 0 | 0.0053 | 0.0034 | NULL | NULL | NULL | NULL | NULL | 0 | 0 | 0 | 0 | 0 | 0 | 75 | 0 | 0 | 0 | 0 | 0 | 56 | 0 | 1410 | 132 | 0
7A05937 | 低合金 | 20MnKA | 1661 | 0.00058 |  | 0.00023 |  | 0.001 | 67650 | [5 empty] | 0.461 |  | 0.008 | 0.019 | NULL | 0 | 0.0053 | 0.0034 | NULL | NULL | NULL | NULL | NULL | 0 | 0 | 0 | 0 | 0 | 0 | 75 | 0 | 0 | 0 | 0 | 0 | 68 | 0 | 1500 | 132 | 0
7A05936 | 低合金 | 20MnKA | 1802 | 0.001 |  | 0.00021 |  | 0.001 | 72500 | [5 empty] | 0.459 |  | 0.006 | 0.019 | NULL | 0 | 0.0053 | 0.0034 | NULL | NULL | NULL | NULL | NULL | 0 | 0 | 0 | 0 | 0 | 0 | 50 | 0 | 0 | 0 | 0 | 0 | 54 | 0 | 1520 | 132 | 0
7A05935 | 低合金 | HRB400B | 1689 | 0.00073 |  | 0.00021 |  | 0.001 | 65000 | [5 empty] | 0.468 |  | 0.009 | 0.024 | NULL | 0.034 | 0.004 | 0.0018 | 0.0035 | 0 | NULL | NULL | NULL | 6 | 0 | 0 | 0 | 0 | 40 | 25 | 0 | 0 | 0 | 0 | 0 | 68 | 0 | 1450 | 132 | 0
7A05934 | 低合金 | 20MnKA | 1672 | 0.00072 |  | 0.0002 |  | 0.001 | 71300 | [5 empty] | 0.475 |  | 0.009 | 0.021 | NULL | 0 | 0.0051 | 0.0032 | NULL | NULL | NULL | NULL | NULL | 0 | 0 | 0 | 0 | 0 | 0 | 50 | 0 | 0 | 0 | 0 | 0 | 56 | 0 | 1400 | 132 | 0
7A05933 | 低合金 | 20MnKA | 1664 | 0.00078 |  | 0.0002 |  | 0.001 | 67300 | [5 empty] | 0.457 |  | 0.01 | 0.023 | NULL | 0 | 0.0054 | 0.0035 | NULL | NULL | NULL | NULL | NULL | 0 | 0 | 0 | 0 | 0 | 0 | 50 | 0 | 0 | 0 | 0 | 0 | 68 | 0 | 1510 | 132 | 0
7A05932 | 低合金 | HRB400B | 1687 | 0.00104 |  | 0.00012 |  | 0.001 | 70950 | [5 empty] | 0.474 |  | 0.006 | 0.015 | NULL | 0.034 | 0.0041 | 0.0019 | 0.0026 | 0 | NULL | NULL | NULL | 6 | 0 | 0 | 0 | 0 | 38 | 0 | 0 | 0 | 0 | 0 | 0 | 54 | 0 | 1400 | 132 | 20
7A05931 | 低合金 | HRB400B | 1672 | 0.00082 |  | 0.00025 |  | 0.001 | 71100 | [5 empty] | 0.472 |  | 0.007 | 0.019 | NULL | 0.033 | 0.0042 | 0.002 | 0.0036 | 0 | NULL | NULL | NULL | 6 | 0 | 0 | 0 | 0 | 38 | 25 | 0 | 0 | 0 | 0 | 0 | 54 | 0 | 1400 | 132 | 0
7A05930 | 低合金 | HRB400B | 1669 | 0.00067 |  | 0.00019 |  | 0.001 | 72550 | [5 empty] | 0.459 |  | 0.006 | 0.023 | NULL | 0.033 | 0.0042 | 0.0019 | 0.0037 | 0 | NULL | NULL | NULL | 6 | 0 | 0 | 0 | 0 | 38 | 25 | 0 | 0 | 200 | 0 | 0 | 68 | 0 | 1220 | 132 | 0
7A05929 | 低合金 | HRB400B | 1655 | 0.00071 |  | 0.00025 |  | 0.002 | 71100 | [5 empty] | 0.464 |  | 0.008 | 0.019 | NULL | 0.033 | 0.0041 | 0.0019 | 0.0032 | 0 | NULL | NULL | NULL | 0 | 0 | 0 | 0 | 0 | 46 | 25 | 0 | 0 | 0 | 0 | 0 | 68 | 0 | 1400 | 132 | 0
7A05928 | 低合金 | HRB400B | 1658 | 0.00088 |  | 0.00021 |  | 0.001 | 68550 | [5 empty] | 0.47 |  | 0.006 | 0.015 | NULL | 0.035 | 0.0041 | 0.0018 | 0.0028 | 0 | NULL | NULL | NULL | 0 | 0 | 0 | 0 | 0 | 48 | 25 | 0 | 0 | 0 | 0 | 0 | 54 | 0 | 1420 | 132 | 0
7A05927 | 低合金 | HRB400B | 1671 | 0.00072 |  | 0.00025 |  | 0.001 | 72100 | [5 empty] | 0.461 |  | 0.006 | 0.016 | NULL | 0.034 | 0.3968 | 0.321 | 0.0044 | 0 | NULL | NULL | NULL | 6 | 0 | 0 | 0 | 0 | 38 | 25 | 0 | 0 | 0 | 0 | 0 | 68 | 0 | 1450 | 132 | 0
7A05926 | 低合金 | HRB400B | 1741 | 0.00033 |  | 0.00021 |  | 0.002 | 70950 | [5 empty] | 0.485 |  | 0.003 | 0.01 | NULL | 0.034 | 0.004 | 0.0018 | 0.0035 | 0 | NULL | NULL | NULL | 6 | 0 | 0 | 38 | 0 | 0 | 50 | 0 | 0 | 0 | 0 | 0 | 85 | 0 | 1500 | 132 | 0
7A05925 | 低合金 | HRB400B | 1744 | 0.00048 |  | 0.00027 |  | 0.001 | 70000 | [5 empty] | 0.47 |  | 0.006 | 0.013 | NULL | 0.034 | 0.0059 | 0.0036 | 0.0042 | 0 | NULL | NULL | NULL | 6 | 0 | 0 | 0 | 0 | 37 | 50 | 0 | 0 | 300 | 0 | 0 | 85 | 0 | 1113 | 88 | 0
7A05924 | 低合金 | HRB400B | 1672 | 0.00068 |  | 0.00028 |  | 0.001 | 67700 | [5 empty] | 0.46 |  | 0.005 | 0.013 | NULL | 0.032 | 0.0038 | 0.0016 | 0.0031 | 0 | NULL | NULL | NULL | 6 | 0 | 0 | 0 | 0 | 40 | 25 | 0 | 0 | 300 | 0 | 0 | 85 | 0 | 1150 | 88 | 0
7A05923 | 低合金 | HRB400B | 1674 | 0.00078 |  | 0.00027 |  | 0 | 73100 | [5 empty] | 0.456 |  | 0.006 | 0.013 | NULL | 0.033 | 0.0039 | 0.0017 | 0.0026 | 0 | NULL | NULL | NULL | 6 | 0 | 0 | 0 | 0 | 40 | 25 | 0 | 0 | 300 | 0 | 0 | 68 | 0 | 1396 | 88 | 0
7A05922 | 低合金 | 20MnKA | 1672 | 0.00071 |  | 0.0003 |  | 0.001 | 75600 | [5 empty] | 0.449 |  | 0.006 | 0.009 | NULL | 0 | 0.0031 | 0.0024 | 0.001 | NULL | NULL | NULL | 0.0007 | 0 | 0 | 0 | 0 | 0 | 0 | 50 | 0 | 0 | 300 | 0 | 0 | 51 | 0 | 1147 | 132 | 0
7A05921 | 低合金 | 20MnKA | 1666 | 0.00077 |  | 0.00039 |  | 0.001 | 69700 | [5 empty] | 0.458 |  | 0.007 | 0.01 | NULL | 0 | 0.003 | 0.0024 | 0.001 | NULL | NULL | NULL | 0.0008 | 0 | 0 | 0 | 0 | 0 | 0 | 50 | 0 | 0 | 300 | 0 | 0 | 51 | 0 | 1213 | 132 | 0
7A05920 | 低合金 | 20MnKA | 0 | 0.00068 |  | 0.00026 |  | 0.001 | 69200 | [5 empty] | 0.451 |  | 0.01 | 0.015 | NULL | 0 | 0.0026 | 0.0021 | 0 | NULL | NULL | NULL | 0.0008 | 0 | 0 | 0 | 0 | 0 | 0 | 50 | 0 | 0 | 300 | 0 | 0 | 68 | 0 | 1077 | 132 | 0
7A05919 | 低合金 | 20MnKA | 1676 | 0.00083 |  | 0.00026 |  | 0.001 | 73350 | [5 empty] | 0.459 |  | 0.01 | 0.014 | NULL | 0 | 0.0034 | 0.0026 | 0.002 | NULL | NULL | NULL | 0.0007 | 0 | 0 | 0 | 0 | 0 | 0 | 25 | 0 | 0 | 300 | 0 | 0 | 51 | 0 | 1180 | 132 | 0
7A05918 | 低合金 | 20MnKA | 1653 | 0.00085 |  | 0.00036 |  | 0.001 | 73250 | [5 empty] | 0.45 |  | 0.013 | 0.019 | NULL | 0 | 0.0035 | 0.0027 | 0.002 | NULL | NULL | NULL | 0.0007 | 0 | 0 | 0 | 0 | 0 | 0 | 25 | 0 | 0 | 0 | 50 | 0 | 51 | 0 | 1506 | 132 | 0
7A05917 | 低合金 | 20MnKA | 1659 | 0.00064 |  | 0.00028 |  | 0.001 | 63300 | [5 empty] | 0.447 |  | 0.01 | 0.016 | NULL | 0 | 0.0033 | 0.0026 | 0 | NULL | NULL | NULL | 0.0007 | 0 | 0 | 0 | 0 | 0 | 0 | 50 | 0 | 0 | 300 | 0 | 0 | 51 | 0 | 1166 | 132 | 0
7A05916 | 低合金 | 20MnKA | 1694 | 0.00067 |  | 0.00029 |  | 0.001 | 71600 | [5 empty] | 0.465 |  | 0.009 | 0.013 | NULL | 0 | 0.0029 | 0.0023 | 0 | NULL | NULL | NULL | 0.0007 | 0 | 0 | 0 | 0 | 0 | 0 | 50 | 0 | 0 | 300 | 70 | 0 | 68 | 0 | 1166 | 132 | 0
7A05915 | 低合金 | 20MnKA | 1672 | 0.00063 |  | 0.00023 |  | 0 | 71000 | [5 empty] | 0.459 |  | 0.008 | 0.016 | NULL | 0 | 0.0029 | 0.0023 | 0 | NULL | NULL | NULL | 0.0007 | 0 | 0 | 0 | 0 | 0 | 0 | 50 | 0 | 0 | 300 | 50 | 0 | 68 | 0 | 1207 | 132 | 0
7A05914 | 低合金 | 20MnKA | 1676 | 0.00061 |  | 0.00026 |  | 0 | 71500 | [5 empty] | 0.467 |  | 0.009 | 0.017 | NULL | 0 | 0.0046 | 0.0034 | 0.001 | NULL | NULL | NULL | 0.0007 | 0 | 70 | 0 | 0 | 0 | 0 | 75 | 0 | 0 | 300 | 0 | 0 | 68 | 0 | 1133 | 132 | 0
7A05913 | 低合金 | 20MnKA | 1674 | 0.001 |  | 0.00033 |  | 0 | 69650 | [5 empty] | 0.463 |  | 0.01 | 0.02 | NULL | 0 | 0.0039 | 0.003 | 0.002 | NULL | NULL | NULL | 0.0007 | 0 | 0 | 0 | 0 | 0 | 0 | 25 | 0 | 0 | 300 | 50 | 0 | 51 | 0 | 1147 | 132 | 0
7A05912 | 低合金 | 20MnKA | 1674 | 0.00088 |  | 0.00026 |  | 0.001 | 71000 | [5 empty] | 0.471 |  | 0.011 | 0.02 | NULL | 0 | 0.0037 | 0.0028 | 0.002 | NULL | NULL | NULL | 0.0008 | 0 | 0 | 0 | 0 | 0 | 0 | 25 | 0 | 0 | 300 | 60 | 0 | 51 | 0 | 1136 | 132 | 0
7A05911 | 低合金 | 20MnKA | 1667 | 0.00096 |  | 0.00027 |  | 0.003 | 69300 | [5 empty] | 0.466 |  | 0.009 | 0.014 | NULL | 0 | 0.0033 | 0.0025 | 0 | NULL | NULL | NULL | 0.0007 | 0 | 0 | 0 | 0 | 0 | 0 | 25 | 0 | 0 | 300 | 50 | 0 | 51 | 0 | 1130 | 132 | 0
7A05910 | 低合金 | 20MnKA | 1663 | 0.00075 |  | 0.00028 |  | 0.001 | 71200 | [5 empty] | 0.461 |  | 0.009 | 0.017 | NULL | 0 | 0.0032 | 0.0025 | 0 | NULL | NULL | NULL | 0.0007 | 0 | 0 | 0 | 0 | 0 | 0 | 50 | 0 | 0 | 0 | 70 | 0 | 68 | 0 | 1411 | 132 | 0
7A05909 | 低合金 | 20MnKA | 1662 | 0.00058 |  | 0.0003 |  | 0.001 | 72050 | [5 empty] | 0.475 |  | 0.009 | 0.017 | NULL | 0 | 0.0035 | 0.0027 | 0 | NULL | NULL | NULL | 0.0007 | 0 | 0 | 0 | 0 | 0 | 0 | 0 | 50 | 0 | 0 | 0 | 0 | 68 | 0 | 1500 | 132 | 0
7A05908 | 低合金 | 20MnKA | 1723 | 0.00028 |  | 0.00025 |  | 0.001 | 71400 | [5 empty] | 0.465 |  | 0.007 | 0.017 | NULL | 0 | 0.0032 | 0.0025 | 0 | NULL | NULL | NULL | 0.0007 | 0 | 0 | 0 | 0 | 0 | 0 | 0 | 100 | 0 | 0 | 0 | 0 | 85 | 0 | 1550 | 132 | 0
7A05907 | 低合金 | HRB400B | 1680 | 0.00066 |  | 0.00031 |  | 0.001 | 73500 | [5 empty] | 0.456 |  | 0.007 | 0.019 | NULL | 0.033 | 0.0041 | 0.0019 | 0.0032 | 0 | NULL | NULL | NULL | 7 | 0 | 0 | 0 | 0 | 40 | 25 | 0 | 0 | 200 | 0 | 0 | 68 | 0 | 1350 | 0 | 0
7A05906 | 低合金 | HRB400B | 1666 | 0.00026 |  | 0.00028 |  | 0.003 | 73750 | [5 empty] | 0.464 |  | 0.009 | 0.023 | NULL | 0.034 | 0.004 | 0.0018 | 0.0038 | 0 | NULL | NULL | NULL | 7 | 0 | 0 | 0 | 0 | 40 | 50 | 0 | 0 | 200 | 0 | 0 | 85 | 0 | 1350 | 0 | 0
7A05905 | 低合金 | HRB400B | 1672 | 0.00067 |  | 0.00024 |  | 0.003 | 73600 | [5 empty] | 0.48 |  | 0.007 | 0.019 | NULL | 0.035 | 0.004 | 0.0018 | 0.0042 | 0 | NULL | NULL | NULL | 7 | 0 | 0 | 0 | 0 | 200 | 25 | 0 | 0 | 200 | 0 | 0 | 68 | 0 | 1350 | 0 | 0
7A05904 | 低合金 | HRB400B | 1651 | 0.00068 |  | 0.00031 |  | 0.003 | 70700 | [5 empty] | 0.462 |  | 0.007 | 0.018 | NULL | 0.034 | 0.0038 | 0.0016 | 0.0033 | 0 | NULL | NULL | NULL | 7 | 0 | 0 | 0 | 0 | 40 | 25 | 0 | 0 | 200 | 0 | 0 | 68 | 0 | 1350 | 0 | 0
7A05903 | 低合金 | HRB400B | 1667 | 0.00029 |  | 0.00029 |  | 0.003 | 72450 | [5 empty] | 0.473 |  | 0.007 | 0.019 | NULL | 0.034 | 0.0039 | 0.0017 | 0.0036 | 0 | NULL | NULL | NULL | 7 | 0 | 0 | 0 | 0 | 40 | 50 | 0 | 0 | 200 | 0 | 0 | 90 | 0 | 1350 | 0 | 0
7A05902 | 低合金 | HRB400B | 1698 | 0.00076 |  | 0.00024 |  | 0.003 | 72250 | [5 empty] | 0.461 |  | 0.006 | 0.015 | NULL | 0.033 | 0.004 | 0.0018 | 0.0041 | 0 | NULL | NULL | NULL | 7 | 0 | 0 | 0 | 0 | 40 | 25 | 0 | 0 | 200 | 0 | 0 | 68 | 0 | 1350 | 132 | 0
7A05901 | 低合金 | HRB400B | 1672 | 0.00065 |  | 0.0003 |  | 0.003 | 75400 | [5 empty] | 0.461 |  | 0.006 | 0.015 | NULL | 0.033 | 0.004 | 0.0018 | 0.0041 | 0 | NULL | NULL | NULL | 7 | 0 | 0 | 0 | 0 | 41 | 25 | 0 | 0 | 170 | 0 | 0 | 75 | 0 | 1330 | 132 | 0
7A05900 | 低合金 | HRB400B | 1667 | 0.00026 |  | 0.00027 |  | 0.003 | 75400 | [5 empty] | 0.464 |  | 0.008 | 0.018 | NULL | 0.034 | 0.0042 | 0.002 | 0.0039 | 0 | NULL | NULL | NULL | 7 | 0 | 0 | 0 | 0 | 40 | 50 | 0 | 0 | 0 | 0 | 0 | 90 | 0 | 1560 | 132 | 0
7A05899 | 低合金 | HRB400B | 1675 | 0.00041 |  | 0.00025 |  | 0 | 73650 | [5 empty] | 0.472 |  | 0.007 | 0.016 | NULL | 0.034 | 0.0042 | 0.0019 | 0.003 | 0 | NULL | NULL | NULL | 7 | 0 | 0 | 0 | 0 | 40 | 50 | 0 | 0 | 0 | 0 | 0 | 85 | 0 | 1560 | 132 | 0
7A05898 | 低合金 | HRB400B | 1675 | 0.00023 |  | 0.00025 |  | 0.001 | 73500 | [5 empty] | 0.475 |  | 0.006 | 0.017 | NULL | 0.034 | 0.0042 | 0.002 | 0.0033 | 0 | NULL | NULL | NULL | 7 | 0 | 0 | 0 | 0 | 40 | 50 | 0 | 0 | 0 | 0 | 0 | 95 | 0 | 1560 | 88 | 0
7A05897 | 低合金 | HRB400B | 1671 | 0.00059 |  | 0.00026 |  | -0.002 | 73650 | [5 empty] | 0.457 |  | 0.007 | 0.017 | NULL | 0.034 | 0.0058 | 0.0035 | 0.003 | 0 | NULL | NULL | NULL | 46 | 0 | 0 | 0 | 0 | 0 | 0 | 50 | 0 | 0 | 0 | 0 | 60 | 0 | 1450 | 132 | 0
7A05896 | 低合金 | HRB400B | 1603 | 0.00034 |  | 0.00024 |  | 0.004 | 69750 | [5 empty] | 0.482 |  | 0.006 | 0.015 | NULL | 0.035 | 0.0043 | 0.0021 | 0.0028 | 0 | NULL | NULL | NULL | 46 | 0 | 0 | 0 | 0 | 0 | 0 | 75 | 0 | 0 | 0 | 0 | 90 | 0 | 1540 | 132 | 0
7A05895 | 低合金 | HRB400B | 1699 | 0.0003 |  | 0.00027 |  | 0.004 | 71050 | [5 empty] | 0.484 |  | 0.006 | 0.015 | NULL | 0.034 | 0.0049 | 0.0027 | 0.003 | 0 | NULL | NULL | NULL | 49 | 0 | 0 | 0 | 0 | 0 | 0 | 100 | 0 | 0 | 0 | 0 | 95 | 0 | 1670 | 132 | 0
7A05894 | 低合金 | HRB400B | 1653 | 0.00035 |  | 0.00024 |  | 0.003 | 74950 | [5 empty] | 0.488 |  | 0.007 | 0.015 | NULL | 0.035 | 0.0041 | 0.0019 | 0.0045 | 0 | NULL | NULL | NULL | 46 | 0 | 0 | 0 | 0 | 0 | 0 | 100 | 0 | 0 | 0 | 0 | 95 | 0 | 1630 | 132 | 0
7A05893 | 低合金 | HRB400B | 1660 | 0.0008 |  | 0.00018 |  | 0.001 | 70550 | [5 empty] | 0.481 |  | 0.004 | 0.013 | NULL | 0.035 | 0.0038 | 0.0016 | 0.0036 | 0 | NULL | NULL | NULL | 47 | 0 | 0 | 0 | 0 | 0 | 0 | 25 | 0 | 0 | 0 | 0 | 68 | 0 | 1570 | 132 | 0
7A05892 | 低合金 | HRB400B | 1655 | 0.00082 |  | 0.0003 |  | 0.003 | 74300 | [5 empty] | 0.459 |  | 0.005 | 0.014 | NULL | 0.032 | 0.005 | 0.0027 | 0.0049 | 0 | NULL | NULL | NULL | 0 | 0 | 0 | 0 | 0 | 48 | 25 | 0 | 0 | 0 | 0 | 0 | 68 | 0 | 1490 | 132 | 0
7A05891 | 低合金 | HRB400B | 1689 | 0.00071 |  | 0.00025 |  | 0.003 | 72800 | [5 empty] | 0.463 |  | 0.006 | 0.016 | NULL | 0.033 | 0.004 | 0.0018 | 0.0055 | 0 | NULL | NULL | NULL | 0 | 0 | 0 | 0 | 0 | 48 | 25 | 0 | 0 | 0 | 0 | 0 | 68 | 0 | 1490 | 132 | 0
7A05890 | 低合金 | HRB400B | 1682 | 0.00068 |  | 0.0003 |  | 0.003 | 72100 | [5 empty] | 0.465 |  | 0.006 | 0.015 | NULL | 0.034 | 0.0039 | 0.0017 | 0.0036 | 0 | NULL | NULL | NULL | 0 | 0 | 0 | 0 | 0 | 50 | 25 | 0 | 0 | 0 | 0 | 0 | 68 | 0 | 1550 | 132 | 0
7A05889 | 低合金 | HRB400B | 1647 | 0.0008 |  | 0.00026 |  | 0.003 | 73050 | [5 empty] | 0.446 |  | 0.004 | 0.012 | NULL | 0.033 | 0.0038 | 0.0016 | 0.0029 | 0 | NULL | NULL | NULL | 7 | 0 | 0 | 0 | 0 | 41 | 0 | 0 | 0 | 0 | 0 | 0 | 51 | 0 | 1480 | 132 | 20
7A05888 | 低合金 | HRB400B | 1651 | 0.00109 |  | 0.00026 |  | 0.003 | 74800 | [5 empty] | 0.451 |  | 0.005 | 0.013 | NULL | 0.036 | 0.3482 | 0.2802 | 0.0051 | 0 | NULL | NULL | NULL | 46 | 0 | 0 | 0 | 0 | 0 | 0 | 0 | 0 | 0 | 0 | 0 | 34 | 0 | 1440 | 132 | 20
7A05887 | 低合金 | HRB400B | 1678 | 0.00073 |  | 0.00026 |  | 0.002 | 72800 | [5 empty] | 0.457 |  | 0.004 | 0.012 | NULL | 0.032 | 0.0045 | 0.0023 | 0.0028 | 0 | NULL | NULL | NULL | 7 | 0 | 0 | 0 | 0 | 41 | 25 | 0 | 0 | 0 | 0 | 0 | 68 | 0 | 1500 | 132 | 0
7A05886 | 低合金 | HRB400B | 1657 | 0.00087 |  | 0.00031 |  | 0.003 | 74750 | [5 empty] | 0.458 |  | 0.006 | 0.016 | NULL | 0.034 | 0.0042 | 0.0019 | 0.004 | 0 | NULL | NULL | NULL | 6 | 0 | 0 | 0 | 0 | 38 | 25 | 0 | 0 | 0 | 0 | 0 | 60 | 0 | 1470 | 132 | 0
7A05885 | 低合金 | HRB400B | 1624 | 0.00034 |  | 0.00028 |  | 0.003 | 70400 | [5 empty] | 0.457 |  | 0.007 | 0.017 | NULL | 0.034 | 0.3003 | 0.2408 | 0.0046 | 0 | NULL | NULL | NULL | 6 | 0 | 0 | 38 | 0 | 0 | 50 | 0 | 0 | 0 | 0 | 0 | 85 | 0 | 1470 | 132 | 0
7A05884 | 低合金 | HRB400B | 1660 | 0.0008 |  | 0.00037 |  | 0.002 | 69000 | [5 empty] | 0.451 |  | 0.004 | 0.011 | NULL | 0.033 | 0.0043 | 0.0021 | 0.0034 | 0 | NULL | NULL | NULL | 6 | 0 | 0 | 37 | 0 | 0 | 25 | 0 | 0 | 0 | 0 | 0 | 68 | 0 | 1420 | 132 | 0
7A05883 | 低合金 | HRB400B | 1597 | 0.00079 |  | 0.00038 |  | 0.003 | 69600 | [5 empty] | 0.461 |  | 0.007 | 0.015 | NULL | 0.034 | 0.0044 | 0.0022 | 0.0031 | 0 | NULL | NULL | NULL | 6 | 0 | 0 | 38 | 0 | 0 | 50 | 0 | 0 | 0 | 0 | 0 | 80 | 0 | 1420 | 132 | 0
7A05882 | 低合金 | 20MnKB | 1702 | 0.00059 |  | 0.00026 |  | 0.003 | 68900 | [5 empty] | 0.447 |  | 0.001 | 0.011 | NULL | 0 | 0.0027 | 0.0022 | 0 | NULL | NULL | NULL | 0.0007 | 0 | 0 | 0 | 0 | 0 | 0 | 75 | 0 | 0 | 0 | 0 | 0 | 85 | 0 | 1430 | 0 | 0
7A05881 | 低合金 | 20MnKB | 1674 | 0.00085 |  | 0.00027 |  | 0 | 69500 | [5 empty] | 0.442 |  | 0 | 0.011 | NULL | 0 | 0.0028 | 0.0022 | 0 | NULL | NULL | NULL | 0.0007 | 0 | 0 | 0 | 0 | 0 | 0 | 75 | 0 | 0 | 0 | 0 | 0 | 102 | 0 | 1520 | 0 | 0
7A05880 | 低合金 | 20MnKB | 1645 | 0.00029 |  | 0.00029 |  | 0.003 | 73800 | [5 empty] | 0.43 |  | 0.001 | 0.011 | NULL | 0 | 0.0029 | 0.0023 | 0 | NULL | NULL | NULL | 0.0007 | 0 | 0 | 0 | 0 | 0 | 0 | 75 | 0 | 0 | 0 | 0 | 0 | 119 | 0 | 1460 | 0 | 0
7A05879 | 低合金 | 20MnKB | 1644 | 0.00081 |  | 0.00033 |  | 0.003 | 71200 | [5 empty] | 0.433 |  | 0 | 0.01 | NULL | 0 | 0.003 | 0.0024 | 0 | NULL | NULL | NULL | 0.0007 | 0 | 0 | 0 | 0 | 0 | 0 | 50 | 0 | 0 | 0 | 0 | 0 | 102 | 0 | 1530 | 0 | 0
7A05878 | 低合金 | 20MnKB | 1800 | 0.00065 |  | 0.00029 |  | 0.003 | 71900 | [5 empty] | 0.43 |  | 0.002 | 0.009 | NULL | 0 | 0.0029 | 0.0023 | 0 | NULL | NULL | NULL | 0.0007 | 0 | 0 | 0 | 0 | 0 | 0 | 0 | 50 | 0 | 0 | 0 | 0 | 92 | 0 | 1460 | 0 | 0
7A05877 | 低合金 | 20MnKB | 1687 | 0.00064 |  | 0.00023 |  | 0.003 | 73500 | [5 empty] | 0.428 |  | 0.002 | 0.009 | NULL | 0 | 0.003 | 0.0023 | 0 | NULL | NULL | NULL | 0.0008 | 0 | 0 | 0 | 0 | 0 | 0 | 0 | 50 | 0 | 0 | 0 | 0 | 96 | 0 | 1450 | 0 | 0
7A05876 | 低合金 | HRB400B | 1800 | 0.00055 |  | 0.00021 |  | 0.003 | 73600 | [5 empty] | 0.458 |  | 0.004 | 0.014 | NULL | 0.034 | 0.0041 | 0.0019 | 0.0043 | 0 | NULL | NULL | NULL | 7 | 0 | 0 | 0 | 0 | 40 | 25 | 0 | 0 | 0 | 0 | 0 | 85 | 0 | 1460 | 88 | 0
7A05875 | 低合金 | HRB400B | 0 | 0.00054 |  | 0.00018 |  | 0.003 | 63300 | [5 empty] | 0.466 |  | 0.003 | 0.013 | NULL | 0.033 | 0.0039 | 0.0017 | 0.0042 | 0 | NULL | NULL | NULL | 7 | 0 | 0 | 0 | 0 | 40 | 25 | 0 | 0 | 0 | 0 | 0 | 92 | 0 | 1520 | 88 | 0
7A05874 | 低合金 | HRB400B | 1664 | 0.00063 |  | 0.00027 |  | 0.003 | 76100 | [5 empty] | 0.46 |  | 0.003 | 0.013 | NULL | 0.034 | 0.0039 | 0.0017 | 0.0054 | 0 | NULL | NULL | NULL | 7 | 0 | 0 | 0 | 0 | 40 | 25 | 0 | 0 | 0 | 0 | 0 | 85 | 0 | 1490 | 88 | 0
7A05873 | 低合金 | 20MnKB | 0 | 0.00079 |  | 0.00027 |  | 0.003 | 74200 | [5 empty] | 0.437 |  | 0.005 | 0.014 | NULL | 0 | 0.0049 | 0.0036 | 0.005 | NULL | NULL | NULL | 0.0009 | 0 | 0 | 0 | 0 | 0 | 0 | 0 | 50 | 0 | 0 | 0 | 0 | 85 | 0 | 1440 | 0 | 0
7A05872 | 低合金 | 20MnKB | 1645 | 0.00028 |  | 0.00028 |  | 0.004 | 72100 | [5 empty] | 0.429 |  | 0.006 | 0.013 | NULL | 0 | 0.0035 | 0.0027 | 0.006 | NULL | NULL | NULL | 0.0009 | 0 | 0 | 0 | 0 | 0 | 0 | 0 | 50 | 300 | 0 | 0 | 0 | 110 | 0 | 1260 | 0 | 0
7A05871 | 低合金 | 20MnKB | 1672 | 0.00032 |  | 0.00028 |  | 0.003 | 71200 | [5 empty] | 0.435 |  | 0.005 | 0.012 | NULL | 0 | 0.0037 | 0.0028 | 0.006 | NULL | NULL | NULL | 0.0009 | 0 | 0 | 0 | 0 | 0 | 0 | 0 | 50 | 300 | 0 | 0 | 0 | 110 | 0 | 1300 | 88 | 0
7A05870 | 低合金 | 20MnKB | 1613 | 0.00024 |  | 0.00029 |  | 0.003 | 73650 | [5 empty] | 0.44 |  | 0.005 | 0.013 | 0 | 0 | 0.004 | 0.003 | 0.006 | 0 | NULL | NULL | 0.0009 | 0 | 0 | 0 | 0 | 0 | 0 | 0 | 50 | 300 | 0 | 0 | 0 | 110 | 0 | 1280 | 0 | 0
7A05869 | 低合金 | 20MnKB | 1643 | 0.00067 |  | 0.00026 |  | 0.003 | 73200 | [5 empty] | 0.452 |  | 0.005 | 0.014 | NULL | 0 | 0.0035 | 0.0027 | 0.006 | NULL | NULL | NULL | 0.0008 | 0 | 0 | 0 | 0 | 0 | 0 | 0 | 25 | 300 | 0 | 0 | 0 | 95 | 0 | 1240 | 0 | 0
7A05868 | 低合金 | 20MnKB | 1684 | 0.00052 |  | 0.00023 |  | 0.003 | 70050 | [5 empty] | 0.457 |  | 0.005 | 0.01 | NULL | 0 | 0.0037 | 0.0028 | 0.006 | NULL | NULL | NULL | 0.0008 | 0 | 0 | 0 | 0 | 0 | 0 | 0 | 50 | 300 | 0 | 0 | 0 | 102 | 0 | 1250 | 0 | 0
7A05867 | 低合金 | HRB400B | 1678 | 0.00026 |  | 0.00026 |  | 0.003 | 73350 | [5 empty] | 0.458 |  | 0.003 | 0.011 | NULL | 0.033 | 0.004 | 0.0018 | 0.0035 | 0 | NULL | NULL | NULL | 7 | 0 | 0 | 0 | 0 | 40 | 50 | 0 | 0 | 0 | 0 | 0 | 102 | 0 | 1510 | 88 | 0
7A05866 | 低合金 | HRB400B | 1694 | 0 |  | 0 |  | 0.003 | 75300 | [5 empty] | 0.463 |  | 0.003 | 0.01 | NULL | 0.034 | 0.0041 | 0.0019 | 0.0033 | 0 | NULL | NULL | NULL | 7 | 0 | 0 | 0 | 0 | 40 | 50 | 0 | 0 | 0 | 0 | 0 | 102 | 0 | 1500 | 88 | 0
7A05865 | 低合金 | HRB400B | 1653 | 0.00037 |  | 0.00029 |  | 0 | 70800 | [5 empty] | 0.458 |  | 0.004 | 0.012 | NULL | 0.033 | 0.004 | 0.0018 | 0.0034 | 0 | NULL | NULL | NULL | 6 | 0 | 0 | 0 | 0 | 40 | 50 | 0 | 0 | 0 | 0 | 0 | 102 | 0 | 1500 | 88 | 0
7A05864 | 低合金 | HRB400B | 1652 | 0.00038 |  | 0.00036 |  | 0.003 | 73100 | [5 empty] | 0.451 |  | 0.002 | 0.01 | NULL | 0.033 | 0.0038 | 0.0016 | 0.0027 | 0 | NULL | NULL | NULL | 7 | 0 | 0 | 0 | 0 | 40 | 50 | 0 | 0 | 0 | 0 | 0 | 102 | 0 | 1480 | 88 | 0
7A05863 | 低合金 | HRB400B | 1655 | 0.0007 |  | 0.0002 |  | 0.003 | 76350 | [5 empty] | 0.467 |  | 0.003 | 0.01 | NULL | 0.033 | 0.0057 | 0.0034 | 0.0034 | 0 | NULL | NULL | NULL | 6 | 0 | 0 | 0 | 0 | 40 | 25 | 0 | 0 | 0 | 0 | 0 | 85 | 0 | 1403 | 88 | 0
7A05862 | 低合金 | HRB400B | 1663 | 0.00095 |  | 0.00018 |  | -0.002 | 72550 | [5 empty] | 0.452 |  | 0.004 | 0.01 | NULL | 0.032 | 0.0041 | 0.0019 | 0.0025 | 0 | NULL | NULL | NULL | 6 | 0 | 0 | 0 | 0 | 40 | 0 | 0 | 0 | 0 | 0 | 0 | 51 | 0 | 1441 | 88 | 20
7A05861 | 低合金 | HRB400B | 1677 | 0.00083 |  | 0.00024 |  | 0.001 | 73950 | [5 empty] | 0.461 |  | 0.003 | 0.01 | NULL | 0.034 | 0.0039 | 0.0017 | 0.0033 | 0 | NULL | NULL | NULL | 7 | 0 | 0 | 0 | 0 | 40 | 0 | 0 | 0 | 0 | 0 | 0 | 68 | 0 | 1482 | 88 | 20
7A05860 | 低合金 | HRB400B | 1666 | 0.00039 |  | 0.00025 |  | 0.001 | 73850 | [5 empty] | 0.459 |  | 0.006 | 0.012 | NULL | 0.033 | 0.0038 | 0.0016 | 0.002 | 0 | NULL | NULL | NULL | 6 | 0 | 0 | 0 | 0 | 40 | 50 | 0 | 0 | 0 | 0 | 0 | 102 | 0 | 1457 | 88 | 0
7A05859 | 低合金 | HRB400B | 1664 | 0.00084 |  | 0.00031 |  | 0.001 | 73000 | [5 empty] | 0.465 |  | 0.004 | 0.012 | NULL | 0.033 | 0.0037 | 0.0015 | 0.0028 | 0 | NULL | NULL | NULL | 6 | 0 | 0 | 0 | 0 | 40 | 0 | 0 | 0 | 0 | 0 | 0 | 68 | 0 | 1460 | 88 | 20
7A05858 | 低合金 | HRB400B | 1686 | 0.0006 |  | 0.00029 |  | 0.001 | 73700 | [5 empty] | 0.465 |  | 0.004 | 0.013 | NULL | 0.034 | 0.0042 | 0.002 | 0.0024 | 0 | NULL | NULL | NULL | 6 | 0 | 0 | 0 | 0 | 40 | 25 | 0 | 0 | 0 | 0 | 0 | 85 | 0 | 1438 | 88 | 0
7A05857 | 低合金 | HRB400B | 1679 | 0.00067 |  | 0.00026 |  | 0.001 | 71300 | [5 empty] | 0.465 |  | 0.004 | 0.012 | NULL | 0.034 | 0.0037 | 0.0015 | 0.0029 | 0 | NULL | NULL | NULL | 6 | 0 | 0 | 0 | 0 | 40 | 25 | 0 | 0 | 0 | 0 | 0 | 85 | 0 | 1464 | 88 | 0
7A05856 | 低合金 | HRB400B | 1688 | 0.0008 |  | 0.00018 |  | 0.001 | 70750 | [5 empty] | 0.464 |  | 0.005 | 0.01 | NULL | 0.032 | 0.0051 | 0.0029 | 0.0028 | 0 | NULL | NULL | NULL | 7 | 0 | 0 | 0 | 0 | 40 | 0 | 0 | 0 | 0 | 0 | 0 | 68 | 0 | 1491 | 88 | 20
7A05855 | 低合金 | HRB400B | 1671 | 0.00064 |  | 0.00025 |  | 0.001 | 76350 | [5 empty] | 0.47 |  | 0.004 | 0.009 | NULL | 0.033 | 0.0041 | 0.0019 | 0.0028 | 0 | NULL | NULL | NULL | 6 | 0 | 0 | 0 | 0 | 40 | 25 | 0 | 0 | 0 | 0 | 0 | 85 | 0 | 1454 | 88 | 0
7A05854 | 低合金 | HRB400B | 1662 | 0.00066 |  | 0.00021 |  | 0.001 | 75000 | [5 empty] | 0.457 |  | 0.004 | 0.011 | NULL | 0.035 | 0.0957 | 0.078 | 0.0029 | 0 | NULL | NULL | NULL | 46 | 0 | 0 | 0 | 0 | 0 | 25 | 0 | 0 | 0 | 0 | 0 | 85 | 0 | 1430 | 88 | 0
7A05853 | 低合金 | 20MnKB | 1660 | 0.00051 |  | 0.00026 |  | 0.002 | 73950 | [5 empty] | 0.431 |  | 0.007 | 0.011 | NULL | 0 | 0.0037 | 0.0028 | 0 | NULL | NULL | NULL | 0.0007 | 0 | 0 | 0 | 0 | 0 | 0 | 100 | 0 | 0 | 0 | 0 | 0 | 119 | 0 | 1554 | 0 | 0
7A05852 | 低合金 | HRB400B | 1679 | 0.00075 |  | 0.0002 |  | 0.001 | 73500 | [5 empty] | 0.47 |  | 0.004 | 0.014 | NULL | 0.033 | 0.004 | 0.0017 | 0.0027 | 0 | NULL | NULL | NULL | 6 | 0 | 0 | 0 | 0 | 40 | 25 | 0 | 0 | 0 | 0 | 0 | 68 | 0 | 1476 | 88 | 0
7A05851 | 低合金 | HRB400B | 1692 | 0.00085 |  | 0.0002 |  | 0.001 | 70650 | [5 empty] | 0.462 |  | 0.004 | 0.01 | NULL | 0.033 | 0.0038 | 0.0016 | 0.0024 | 0 | NULL | NULL | NULL | 6 | 0 | 0 | 0 | 0 | 40 | 0 | 0 | 0 | 0 | 0 | 0 | 68 | 0 | 1450 | 88 | 20
7A05850 | 低合金 | HRB400B | 1686 | 0.00043 |  | 0.00028 |  | 0.001 | 72150 | [5 empty] | 0.474 |  | 0.003 | 0.01 | NULL | 0.035 | 0.0048 | 0.0026 | 0.0021 | 0 | NULL | NULL | NULL | 7 | 0 | 0 | 0 | 0 | 40 | 50 | 0 | 0 | 0 | 0 | 0 | 78 | 0 | 1430 | 132 | 0
7A05849 | 低合金 | HRB400B | 1668 | 0.00056 |  | 0.00026 |  | 0.001 | 70000 | [5 empty] | 0.468 |  | 0.003 | 0.01 | 0 | 0.034 | 0.0048 | 0.003 | 0 | 0.001 | NULL | NULL | NULL | 7 | 0 | 0 | 0 | 0 | 40 | 50 | 0 | 0 | 0 | 0 | 0 | 72 | 0 | 1430 | 132 | 0
7A05848 | 低合金 | HRB400B | 0 | 0.00055 |  | 0.00035 |  | 0.001 | 72450 | [5 empty] | 0.458 |  | 0.001 | 0.01 | 0 | 0.034 | 0.0043 | 0.0027 | 0 | 0 | NULL | NULL | NULL | 7 | 0 | 0 | 0 | 0 | 40 | 50 | 0 | 0 | 0 | 0 | 0 | 72 | 0 | 1450 | 132 | 0
7A05847 | 低合金 | HRB400B | 1684 | 0.001 |  | 0.00024 |  | 0.001 | 79700 | [5 empty] | 0.469 |  | 0.003 | 0.01 | 0 | 0.034 | 0.0058 | 0.0036 | 0 | 0.001 | NULL | NULL | NULL | 7 | 0 | 0 | 0 | 0 | 40 | 0 | 0 | 0 | 0 | 0 | 0 | 51 | 0 | 1450 | 132 | 20
7A05846 | 低合金 | HRB400B | 1678 | 0.00039 |  | 0.0003 |  | 0.001 | 72050 | [5 empty] | 0.456 |  | 0.001 | 0.009 | 0 | 0.034 | 0.0043 | 0.0027 | 0 | 0.001 | NULL | NULL | NULL | 7 | 0 | 0 | 0 | 0 | 40 | 50 | 0 | 0 | 0 | 0 | 0 | 80 | 0 | 1450 | 132 | 0
7A05845 | 低合金 | HRB400B | 1649 | 0.00052 |  | 0.00032 |  | 0.001 | 71500 | [5 empty] | 0.465 |  | 0.004 | 0.01 | 0 | 0.035 | 0.0048 | 0.003 | 0 | 0.001 | NULL | NULL | NULL | 7 | 0 | 0 | 0 | 0 | 40 | 50 | 0 | 0 | 0 | 0 | 0 | 75 | 0 | 1450 | 132 | 0
7A05844 | 低合金 | HRB400B | 1651 | 0.00027 |  | 0.00032 |  | 0.001 | 73050 | [5 empty] | 0.465 |  | 0.005 | 0.01 | 0 | 0.034 | 0.0048 | 0.003 | 0 | 0.001 | NULL | NULL | NULL | 7 | 0 | 0 | 0 | 0 | 40 | 50 | 0 | 0 | 0 | 0 | 0 | 90 | 0 | 1530 | 132 | 0
7A05843 | 低合金 | HRB400B | 1686 | 0.00027 |  | 0.00031 |  | 0.001 | 77100 | [5 empty] | 0.478 |  | 0.004 | 0.01 | 0 | 0.035 | 0.0049 | 0.0031 | 0 | 0.001 | NULL | NULL | NULL | 0 | 0 | 0 | 0 | 0 | 50 | 75 | 0 | 0 | 0 | 0 | 0 | 93 | 0 | 1500 | 132 | 0
7A05842 | 低合金 | HRB400B | 1682 | 0.00025 |  | 0.00034 |  | 0.001 | 74050 | [5 empty] | 0.464 |  | 0.004 | 0.01 | 0 | 0.035 | 0.005 | 0.0031 | 0 | 0.001 | NULL | NULL | NULL | 0 | 0 | 0 | 0 | 0 | 48 | 50 | 0 | 0 | 0 | 0 | 0 | 90 | 0 | 1540 | 132 | 0
7A05841 | 低合金 | HRB400B | 1660 | 0.0005 |  | 0.00034 |  | 0.001 | 73350 | [5 empty] | 0.468 |  | 0.004 | 0.009 | 0 | 0.035 | 0.0046 | 0.0029 | 0 | 0.001 | NULL | NULL | NULL | 0 | 0 | 0 | 0 | 0 | 48 | 50 | 0 | 0 | 0 | 0 | 0 | 80 | 0 | 1460 | 132 | 0
7A05840 | 低合金 | HRB400B | 1671 | 0.00024 |  | 0.00034 |  | 0.001 | 71300 | [5 empty] | 0.466 |  | 0.003 | 0.01 | 0 | 0.035 | 0.0051 | 0.0032 | 0 | 0 | NULL | NULL | NULL | 0 | 0 | 0 | 0 | 0 | 48 | 50 | 0 | 0 | 0 | 0 | 0 | 90 | 0 | 1520 | 132 | 0
7A05839 | 低合金 | HRB400B | 1698 | 0.00069 |  | 0.00029 |  | 0.001 | 71500 | [5 empty] | 0.456 |  | 0.004 | 0.009 | 0 | 0.035 | 0.0053 | 0.0033 | 0 | 0.001 | NULL | NULL | NULL | 0 | 0 | 0 | 0 | 0 | 49 | 25 | 0 | 0 | 0 | 0 | 0 | 68 | 0 | 1430 | 132 | 0
7A05838 | 低合金 | HRB400B | 1658 | 0.0002 |  | 0.00031 |  | 0.001 | 74650 | [5 empty] | 0.471 |  | 0.003 | 0.01 | 0 | 0.034 | 0.0051 | 0.0032 | 0.0001 | 0 | NULL | NULL | NULL | 7 | 0 | 0 | 0 | 0 | 40 | 50 | 0 | 0 | 0 | 0 | 0 | 92 | 0 | 1580 | 132 | 0
7A05837 | 低合金 | HRB400B | 1802 | 0.00072 |  | 0.00033 |  | -0.001 | 72800 | [5 empty] | 0.462 |  | 0.004 | 0.011 | 0 | 0.035 | 0.0046 | 0.0029 | 0 | 0.001 | NULL | NULL | NULL | 7 | 0 | 0 | 0 | 0 | 40 | 25 | 0 | 0 | 0 | 0 | 0 | 60 | 0 | 1410 | 132 | 0
7A05836 | 低合金 | HRB400B | 1674 | 0.00141 |  | 0.00034 |  | 0 | 72050 | [5 empty] | 0.473 |  | 0.006 | 0.013 | 0 | 0.037 | 0.0049 | 0.0031 | 0.0003 | 0.001 | NULL | NULL | NULL | 43 | 0 | 0 | 0 | 0 | 0 | 0 | 0 | 0 | 0 | 0 | 0 | 0 | 0 | 1260 | 110 | 20
7A05835 | 低合金 | HRB400B | 1595 | 0.00081 |  | 0.00027 |  | 0.002 | 65200 | [5 empty] | 0.46 |  | 0.005 | 0.012 | NULL | 0.033 | 0.0034 | 0.0012 | 0.0008 | 0 | NULL | NULL | NULL | 7 | 0 | 0 | 0 | 0 | 40 | 0 | 0 | 0 | 0 | 0 | 0 | 68 | 0 | 1380 | 88 | 20
7A05834 | 低合金 | HRB400B | 1702 | 0.00052 |  | 0.00033 |  | 0.001 | 70050 | [5 empty] | 0.464 |  | 0.006 | 0.011 | NULL | 0.033 | 0.0037 | 0.0015 | 0.0014 | 0 | NULL | NULL | NULL | 7 | 0 | 0 | 0 | 0 | 40 | 50 | 0 | 0 | 0 | 0 | 0 | 102 | 0 | 1520 | 88 | 0
7A05833 | 低合金 | HRB400B | 1700 | 0.00044 |  | 0.00027 |  | 0 | 72500 | [5 empty] | 0.466 |  | 0.006 | 0.013 | NULL | 0.034 | 0.0033 | 0.0011 | 0.0019 | 0 | NULL | NULL | NULL | 45 | 0 | 0 | 0 | 0 | 0 | 50 | 0 | 0 | 0 | 0 | 0 | 90 | 0 | 1450 | 88 | 0
7A05832 | 低合金 | HRB400B | 1655 | 0.00114 |  | 0.00023 |  | 0.001 | 68800 | [5 empty] | 0.469 |  | 0.005 | 0.014 | NULL | 0.034 | 0.178 | 0.1422 | 0.0027 | 0.001 | NULL | NULL | NULL | 7 | 0 | 0 | 0 | 0 | 40 | 0 | 0 | 0 | 0 | 0 | 0 | 45 | 0 | 1470 | 88 | 20
7A05831 | 低合金 | HRB400B | 1649 | 0.00052 |  | 0.00043 |  | 0.001 | 75400 | [5 empty] | 0.471 |  | 0.006 | 0.013 | NULL | 0.034 | 0.0035 | 0.0013 | 0.0019 | 0 | NULL | NULL | NULL | 7 | 0 | 0 | 0 | 0 | 40 | 50 | 0 | 0 | 0 | 0 | 0 | 90 | 0 | 1420 | 88 | 0
7A05830 | 低合金 | HRB400B | 1674 | 0.00106 |  | 0.00022 |  | 0.001 | 71200 | [5 empty] | 0.458 |  | 0.005 | 0.014 | NULL | 0.034 | 0.0036 | 0.0014 | 0.0028 | 0.001 | NULL | NULL | NULL | 7 | 0 | 0 | 0 | 0 | 40 | 0 | 0 | 0 | 0 | 0 | 0 | 45 | 0 | 1440 | 88 | 20
7A05829 | 低合金 | HRB400B | 0 | 0.0009 |  | 0.0003 |  | 0.001 | 73050 | [5 empty] | 0.466 |  | 0.005 | 0.013 | NULL | 0.033 | 0.0033 | 0.0012 | 0.0022 | 0.001 | NULL | NULL | NULL | 8 | 0 | 0 | 0 | 0 | 41 | 0 | 0 | 0 | 0 | 0 | 0 | 60 | 0 | 1450 | 88 | 20
7A05828 | 低合金 | HRB400B | 1683 | 0.00057 |  | 0.0003 |  | 0.001 | 75750 | [5 empty] | 0.457 |  | 0.005 | 0.011 | NULL | 0.032 | 0.0033 | 0.0011 | 0.0016 | 0 | NULL | NULL | NULL | 7 | 0 | 0 | 0 | 0 | 40 | 50 | 0 | 0 | 0 | 0 | 0 | 80 | 0 | 1500 | 88 | 0
7A05827 | 低合金 | HRB400B | 0 | 0.00094 |  | 0.00026 |  | 0.001 | 74000 | [5 empty] | 0.462 |  | 0.005 | 0.012 | NULL | 0.033 | 0.0035 | 0.0013 | 0.0028 | 0 | NULL | NULL | NULL | 14 | 0 | 0 | 0 | 0 | 30 | 0 | 0 | 0 | 0 | 0 | 0 | 55 | 0 | 1520 | 88 | 20
7A05826 | 低合金 | HRB400B | 1633 | 0.00071 |  | 0.00032 |  | 0.001 | 72900 | [5 empty] | 0.465 |  | 0.008 | 0.02 | NULL | 0.033 | 0.0033 | 0.0011 | 0.0023 | 0.001 | NULL | NULL | NULL | 15 | 0 | 0 | 0 | 0 | 30 | 50 | 0 | 0 | 0 | 0 | 0 | 95 | 0 | 1540 | 88 | 0
7A05825 | 低合金 | HRB400B | 1668 | 0.00053 |  | 0.00025 |  | 0.002 | 72450 | [5 empty] | 0.463 |  | 0.007 | 0.016 | NULL | 0.032 | 0.0032 | 0.001 | 0.0027 | 0 | NULL | NULL | NULL | 7 | 0 | 0 | 0 | 0 | 40 | 25 | 0 | 0 | 0 | 0 | 0 | 75 | 0 | 1500 | 88 | 0
7A05824 | 低合金 | HRB400B | 0 | 0.00077 |  | 0.00025 |  | 0.001 | 75700 | [5 empty] | 0.469 |  | 0.006 | 0.014 | NULL | 0.032 | 0.0034 | 0.0012 | 0.0013 | 0 | NULL | NULL | NULL | 7 | 0 | 0 | 0 | 0 | 40 | 0 | 0 | 0 | 0 | 0 | 0 | 68 | 0 | 1500 | 88 | 20
7A05823 | 低合金 | HRB400B | 1684 | 0.00094 |  | 0.00025 |  | 0.001 | 74850 | [5 empty] | 0.473 |  | 0.007 | 0.015 | NULL | 0.032 | 0.0034 | 0.0012 | 0.002 | 0 | NULL | NULL | NULL | 7 | 0 | 0 | 0 | 0 | 40 | 0 | 0 | 0 | 0 | 0 | 0 | 60 | 0 | 1520 | 88 | 20
7A05822 | 低合金 | HRB400B | 1674 | 0.00136 |  | 0.00024 |  | 0.001 | 75150 | [5 empty] | 0.461 |  | 0.008 | 0.012 | NULL | 0.032 | 0.0034 | 0.0012 | 0.0024 | 0 | NULL | NULL | NULL | 6 | 0 | 0 | 0 | 0 | 40 | 0 | 0 | 0 | 0 | 0 | 0 | 17 | 0 | 1460 | 88 | 20
7A05821 | 低合金 | HRB400B | 1678 | 0.00073 |  | 0.00026 |  | 0.001 | 71300 | [5 empty] | 0.459 |  | 0.005 | 0.011 | NULL | 0.033 | 0.0034 | 0.0012 | 0.002 | 0 | NULL | NULL | NULL | 6 | 0 | 0 | 0 | 0 | 40 | 25 | 0 | 0 | 0 | 0 | 0 | 75 | 0 | 1430 | 88 | 0
7A05820 | 低合金 | HRB400B | 0 | 0.00071 |  | 0.00021 |  | 0.001 | 69900 | [5 empty] | 0.46 |  | 0.007 | 0.012 | NULL | 0.032 | 0.0036 | 0.0014 | 0.0015 | 0 | NULL | NULL | NULL | 6 | 0 | 0 | 0 | 0 | 40 | 25 | 0 | 0 | 0 | 0 | 0 | 85 | 0 | 1415 | 88 | 0
7A05819 | 低合金 | HRB400B | 1665 | 0.00067 |  | 0.00022 |  | 0.001 | 71300 | [5 empty] | 0.458 |  | 0.005 | 0.013 | NULL | 0.033 | 0.0036 | 0.0014 | 0.0015 | 0 | NULL | NULL | NULL | 6 | 0 | 0 | 0 | 0 | 40 | 25 | 0 | 0 | 0 | 0 | 0 | 68 | 0 | 1448 | 88 | 0
7A05818 | 低合金 | HRB400B | 1651 | 0.00119 |  | 0.0003 |  | 0 | 72400 | [5 empty] | 0.473 |  | 0.007 | 0.013 | NULL | 0.034 | 0.0036 | 0.0014 | 0.0024 | 0 | NULL | NULL | NULL | 6 | 0 | 0 | 0 | 0 | 40 | 0 | 0 | 0 | 0 | 0 | 0 | 34 | 0 | 1452 | 88 | 20
7A05817 | 低合金 | HRB400B | 1645 | 0.00063 |  | 0.00034 |  | 0 | 72850 | [5 empty] | 0.47 |  | 0.008 | 0.018 | NULL | 0.033 | 0.0035 | 0.0014 | 0.0023 | 0 | NULL | NULL | NULL | 6 | 0 | 0 | 0 | 0 | 40 | 25 | 0 | 0 | 0 | 0 | 0 | 85 | 0 | 1432 | 88 | 0
7A05816 | 低合金 | HRB400B | 1645 | 0.00102 |  | 0.00032 |  | 0.001 | 69850 | [5 empty] | 0.45 |  | 0.007 | 0.015 | NULL | 0.033 | 0.0035 | 0.0013 | 0.0034 | 0 | NULL | NULL | NULL | 6 | 0 | 0 | 0 | 0 | 40 | 0 | 0 | 0 | 0 | 0 | 0 | 51 | 0 | 1413 | 88 | 20
7A05815 | 低合金 | HRB400B | 1678 | 0.00088 |  | 0.00036 |  | 0.001 | 70200 | [5 empty] | 0.456 |  | 0.006 | 0.014 | NULL | 0.033 | 0.0056 | 0.0033 | 0.0013 | 0 | NULL | NULL | NULL | 6 | 0 | 0 | 0 | 0 | 40 | 25 | 0 | 0 | 0 | 0 | 0 | 68 | 0 | 1400 | 88 | 0
7A05814 | 低合金 | HRB400B | 1661 | 0.00061 |  | 0.00039 |  | 0.001 | 69450 | [5 empty] | 0.456 |  | 0.004 | 0.009 | NULL | 0.034 | 0.0035 | 0.0013 | 0.002 | 0 | NULL | NULL | NULL | 6 | 0 | 0 | 0 | 0 | 40 | 25 | 0 | 0 | 0 | 0 | 0 | 85 | 0 | 1495 | 88 | 0
7A05813 | 低合金 | HRB400B | 1683 | 0.0007 |  | 0.00033 |  | 0.001 | 71950 | [5 empty] | 0.457 |  | 0.005 | 0.009 | NULL | 0.032 | 0.0033 | 0.0012 | 0.001 | 0 | NULL | NULL | NULL | 6 | 0 | 0 | 0 | 0 | 40 | 25 | 0 | 0 | 0 | 0 | 0 | 68 | 0 | 1481 | 88 | 0
7A05812 | 低合金 | HRB400B | 1677 | 0.00068 |  | 0.00025 |  | 0.001 | 71600 | [5 empty] | 0.472 |  | 0.006 | 0.011 | NULL | 0.031 | 0.0034 | 0.0012 | 0.0015 | 0 | NULL | NULL | NULL | 6 | 0 | 0 | 0 | 0 | 40 | 25 | 0 | 0 | 0 | 0 | 0 | 85 | 0 | 1424 | 88 | 0
7A05811 | 低合金 | HRB400B | 1690 | 0.00068 |  | 0.00028 |  | 0.001 | 71900 | [5 empty] | 0.469 |  | 0.006 | 0.013 | NULL | 0.033 | 0.0035 | 0.0013 | 0.0014 | 0 | NULL | NULL | NULL | 6 | 0 | 0 | 0 | 0 | 39 | 25 | 0 | 0 | 0 | 0 | 0 | 85 | 0 | 1396 | 88 | 0
7A05810 | 低合金 | HRB400B | 1681 | 0.00096 |  | 0.00035 |  | 0.001 | 69650 | [5 empty] | 0.456 |  | 0.005 | 0.011 | NULL | 0.032 | 0.0035 | 0.0013 | 0.001 | 0 | NULL | NULL | NULL | 6 | 0 | 0 | 0 | 0 | 40 | 0 | 0 | 0 | 0 | 0 | 0 | 68 | 0 | 1411 | 88 | 20
7A05809 | 低合金 | HRB400B | 1670 | 0.00074 |  | 0.00026 |  | 0.001 | 72350 | [5 empty] | 0.463 |  | 0.008 | 0.018 | NULL | 0.032 | 0.0035 | 0.0013 | 0.0012 | 0 | NULL | NULL | NULL | 6 | 0 | 0 | 0 | 0 | 40 | 25 | 0 | 0 | 0 | 0 | 0 | 68 | 0 | 1430 | 88 | 0
7A05808 | 低合金 | HRB400B | 1678 | 0.00068 |  | 0.00034 |  | 0.001 | 72150 | [5 empty] | 0.469 |  | 0.009 | 0.02 | NULL | 0.032 | 0.0032 | 0.001 | 0.0004 | 0 | NULL | NULL | NULL | 6 | 0 | 0 | 0 | 0 | 40 | 25 | 0 | 0 | 0 | 0 | 0 | 85 | 0 | 1429 | 88 | 0
7A05807 | 低合金 | HRB400B | 1676 | 0.00053 |  | 0.00041 |  | 0.001 | 72050 | [5 empty] | 0.457 |  | 0.006 | 0.013 | NULL | 0.032 | 0.0035 | 0.0013 | 0.0007 | 0 | NULL | NULL | NULL | 6 | 0 | 0 | 0 | 0 | 40 | 50 | 0 | 0 | 0 | 0 | 0 | 102 | 0 | 1424 | 88 | 0
7A05806 | 低合金 | HRB400B | 1800 | 0.00019 |  | 0.00036 |  | 0.001 | 73250 | [5 empty] | 0.455 |  | 0.006 | 0.011 | NULL | 0.032 | 0.0033 | 0.0011 | 0.0006 | 0 | NULL | NULL | NULL | 6 | 0 | 0 | 0 | 0 | 40 | 50 | 0 | 0 | 0 | 0 | 0 | 85 | 0 | 1421 | 88 | 0
7A05805 | 低合金 | HRB400B | 1689 | 0.00045 |  | 0.00036 |  | 0.001 | 73100 | [5 empty] | 0.473 |  | 0.005 | 0.013 | NULL | 0.033 | 0.0035 | 0.0013 | 0.0005 | 0 | NULL | NULL | NULL | 7 | 0 | 0 | 0 | 0 | 40 | 50 | 0 | 0 | 0 | 0 | 0 | 82 | 0 | 1450 | 132 | 0
7A05804 | 低合金 | HRB400B | 1662 | 0.00037 |  | 0.00032 |  | 0.001 | 72400 | [5 empty] | 0.455 |  | 0.008 | 0.016 | NULL | 0.032 | 0.0043 | 0.002 | 0.0014 | 0 | NULL | NULL | NULL | 7 | 0 | 0 | 0 | 0 | 40 | 50 | 0 | 0 | 0 | 0 | 0 | 90 | 0 | 1450 | 132 | 0
7A05803 | 低合金 | HRB400B | 1661 | 0.00048 |  | 0.00026 |  | 0.001 | 73600 | [5 empty] | 0.463 |  | 0.009 | 0.016 | NULL | 0.033 | 0.0036 | 0.0014 | 0.0014 | 0 | NULL | NULL | NULL | 7 | 0 | 0 | 0 | 0 | 40 | 50 | 0 | 0 | 0 | 0 | 0 | 85 | 0 | 1450 | 132 | 0
7A05802 | 低合金 | HRB400B | 1653 | 0.00039 |  | 0.00031 |  | 0.001 | 72800 | [5 empty] | 0.47 |  | 0.007 | 0.014 | NULL | 0.034 | 0.0036 | 0.0014 | 0.0024 | 0 | NULL | NULL | NULL | 7 | 0 | 0 | 0 | 0 | 40 | 50 | 0 | 0 | 0 | 0 | 0 | 90 | 0 | 1450 | 132 | 0
7A05801 | 低合金 | HRB400B | 1642 | 0.00047 |  | 0.00042 |  | 0.001 | 74450 | [5 empty] | 0.476 |  | 0.006 | 0.013 | NULL | 0.036 | 0.0037 | 0.0015 | 0.0018 | 0 | NULL | NULL | NULL | 7 | 0 | 0 | 0 | 0 | 40 | 50 | 0 | 0 | 0 | 0 | 0 | 88 | 0 | 1420 | 132 | 0
7A05800 | 低合金 | HRB400B | 1668 | 0.00028 |  | 0.00034 |  | 0.001 | 73750 | [5 empty] | 0.477 |  | 0.008 | 0.015 | NULL | 0.036 | 0.0055 | 0.0032 | 0.0017 | 0 | NULL | NULL | NULL | 7 | 0 | 0 | 0 | 0 | 40 | 50 | 0 | 0 | 0 | 0 | 0 | 92 | 0 | 1450 | 132 | 0
7A05799 | 低合金 | HRB400B | 1653 | 0.00023 |  | 0.00037 |  | 0.002 | 72300 | [5 empty] | 0.473 |  | 0.006 | 0.013 | NULL | 0.038 | 0.0035 | 0.0013 | 0.0018 | 0 | NULL | NULL | NULL | 7 | 0 | 0 | 0 | 0 | 40 | 50 | 0 | 0 | 0 | 0 | 0 | 90 | 0 | 1450 | 132 | 0
7A05798 | 低合金 | HRB400B | 1677 | 0.00052 |  | 0.00035 |  | 0.001 | 70050 | [5 empty] | 0.47 |  | 0.005 | 0.012 | NULL | 0.034 | 0.0034 | 0.0012 | 0.002 | 0 | NULL | NULL | NULL | 15 | 0 | 0 | 0 | 0 | 30 | 0 | 0 | 0 | 0 | 0 | 0 | 0 | 0 | 1450 | 0 | 0
7A05797 | 低合金 | HRB400B | 1672 | 0.00056 |  | 0.00028 |  | 0.001 | 71800 | [5 empty] | 0.468 |  | 0.008 | 0.016 | NULL | 0.035 | 0.0037 | 0.0015 | 0.0021 | 0 | NULL | NULL | NULL | 15 | 0 | 0 | 0 | 0 | 30 | 50 | 0 | 0 | 0 | 0 | 0 | 78 | 0 | 1450 | 132 | 0
7A05796 | 低合金 | HRB400B | 1661 | 0.00044 |  | 0.00038 |  | 0.002 | 72700 | [5 empty] | 0.47 |  | 0.009 | 0.017 | NULL | 0.037 | 0.0035 | 0.0013 | 0.0023 | 0 | NULL | NULL | NULL | 49 | 0 | 0 | 0 | 0 | 0 | 50 | 0 | 0 | 0 | 0 | 0 | 90 | 0 | 1550 | 132 | 0
7A05795 | 低合金 | HRB400B | 0 | 0.00062 |  | 0.00034 |  | 0.001 | 77000 | [5 empty] | 0.461 |  | 0.008 | 0.018 | NULL | 0.034 | 0.0035 | 0.0013 | 0.0015 | 0 | NULL | NULL | NULL | 15 | 0 | 0 | 0 | 0 | 30 | 25 | 0 | 0 | 0 | 0 | 0 | 75 | 0 | 1500 | 132 | 0
7A05794 | 低合金 | HRB400B | 1800 | 0.00027 |  | 0.0003 |  | 0.001 | 75050 | [5 empty] | 0.478 |  | 0.009 | 0.02 | NULL | 0.037 | 0.0035 | 0.0013 | 0.0015 | 0 | NULL | NULL | NULL | 15 | 0 | 0 | 0 | 0 | 30 | 50 | 0 | 0 | 0 | 0 | 0 | 90 | 0 | 1470 | 132 | 0
7A05793 | 低合金 | HRB400B | 1655 | 0.00065 |  | 0.0003 |  | 0.001 | 68050 | [5 empty] | 0.453 |  | 0.007 | 0.017 | NULL | 0.035 | 0.0269 | 0.0261 | 0.0016 | 0.001 | NULL | NULL | NULL | 15 | 0 | 0 | 0 | 0 | 30 | 25 | 0 | 0 | 0 | 0 | 0 | 78 | 0 | 1500 | 132 | 0
7A05792 | 低合金 | HRB400B | 1668 | 0.0004 |  | 0.00032 |  | 0.001 | 73200 | [5 empty] | 0.48 |  | 0.006 | 0.016 | NULL | 0.035 | 0.0035 | 0.0013 | 0.0025 | 0 | NULL | NULL | NULL | 15 | 0 | 0 | 0 | 0 | 30 | 50 | 0 | 0 | 0 | 0 | 0 | 90 | 0 | 1500 | 132 | 0
7A05791 | 低合金 | HRB400B | 1663 | 0.00032 |  | 0.00033 |  | 0.001 | 73500 | [5 empty] | 0.463 |  | 0.009 | 0.018 | NULL | 0.035 | 0.0037 | 0.0015 | 0.0019 | 0 | NULL | NULL | NULL | 15 | 0 | 0 | 0 | 0 | 30 | 50 | 0 | 0 | 0 | 0 | 0 | 95 | 0 | 1500 | 132 | 0
7A05790 | 低合金 | HRB400B | 1646 | 0 |  | 0 |  | 0.001 | 73150 | [5 empty] | 0.474 |  | 0.01 | 0.017 | NULL | 0.034 | 0.0037 | 0.0015 | 0.0019 | 0 | NULL | NULL | NULL | 15 | 0 | 0 | 0 | 0 | 32 | 50 | 0 | 0 | 0 | 0 | 0 | 68 | 0 | 1520 | 132 | 0
7A05789 | 低合金 | HRB400B | 0 | 0.00071 |  | 0.00036 |  | 0 | 73800 | [5 empty] | 0.488 |  | 0.008 | 0.017 | 0 | 0.033 | 0.0045 | 0.0028 | 0 | 0.001 | NULL | NULL | NULL | 14 | 0 | 0 | 0 | 0 | 31 | 50 | 0 | 0 | 0 | 0 | 0 | 85 | 0 | 1500 | 132 | 0
7A05788 | 低合金 | HRB400B | 1656 | 0.00022 |  | 0.00032 |  | 0.001 | 70400 | [5 empty] | 0.466 |  | 0.006 | 0.019 | 0 | 0.034 | 0.2592 | 0.2029 | 0 | 0.001 | NULL | NULL | NULL | 15 | 0 | 0 | 0 | 0 | 33 | 75 | 0 | 0 | 0 | 0 | 0 | 85 | 0 | 1550 | 132 | 0
7A05787 | 低合金 | HRB400B | 1686 | 0.00083 |  | 0.0004 |  | 0.001 | 72500 | [5 empty] | 0.463 |  | 0.006 | 0.016 | 0 | 0.034 | 0.0034 | 0.0022 | 0 | 0 | NULL | NULL | NULL | 15 | 0 | 0 | 0 | 0 | 32 | 25 | 0 | 0 | 0 | 0 | 0 | 68 | 0 | 1540 | 132 | 0
7A05786 | 低合金 | HRB400B | 1650 | 0.0008 |  | 0.00034 |  | 0.001 | 72750 | [5 empty] | 0.475 |  | 0.007 | 0.014 | 0 | 0.034 | 0.0044 | 0.0028 | 0 | 0.001 | NULL | NULL | NULL | 16 | 0 | 0 | 0 | 0 | 34 | 25 | 0 | 0 | 0 | 0 | 0 | 68 | 0 | 1570 | 132 | 0
7A05785 | 低合金 | HRB400B | 1666 | 0.00068 |  | 0.00033 |  | 0 | 78050 | [5 empty] | 0.469 |  | 0.004 | 0.016 | 0 | 0.033 | 0.0038 | 0.0024 | 0 | 0.001 | NULL | NULL | NULL | 15 | 0 | 0 | 0 | 0 | 31 | 25 | 0 | 0 | 0 | 0 | 0 | 68 | 0 | 1460 | 132 | 0
7A05784 | 低合金 | HRB400B | 1692 | 0.00047 |  | 0.00031 |  | 0 | 70750 | [5 empty] | 0.466 |  | 0.006 | 0.015 | 0 | 0.035 | 0.0047 | 0.0029 | 0 | 0.001 | NULL | NULL | NULL | 15 | 0 | 0 | 0 | 0 | 31 | 85 | 0 | 0 | 0 | 0 | 0 | 68 | 0 | 1480 | 132 | 0
7A05783 | 低合金 | HRB400B | 1682 | 0.00066 |  | 0.0003 |  | 0 | 71250 | [5 empty] | 0.469 |  | 0.008 | 0.015 | 0 | 0.035 | 0.0043 | 0.0027 | 0 | 0.001 | NULL | NULL | NULL | 15 | 0 | 0 | 0 | 0 | 33 | 25 | 0 | 0 | 0 | 0 | 0 | 68 | 0 | 1520 | 132 | 0
7A05782 | 低合金 | HRB400B | 1676 | 0.00071 |  | 0.00031 |  | 0 | 74700 | [5 empty] | 0.467 |  | 0.008 | 0.017 | 0 | 0.035 | 0.0047 | 0.003 | 0 | 0.001 | NULL | NULL | NULL | 15 | 0 | 0 | 32 | 0 | 0 | 25 | 0 | 0 | 0 | 0 | 0 | 54 | 0 | 1480 | 132 | 0
7A05781 | 低合金 | HRB400B | 1673 | 0.00045 |  | 0.00026 |  | 0.001 | 72500 | [5 empty] | 0.476 |  | 0.005 | 0.015 | 0 | 0.033 | 0.0044 | 0.0027 | 0 | 0.001 | NULL | NULL | NULL | 15 | 0 | 0 | 32 | 0 | 0 | 50 | 0 | 0 | 0 | 0 | 0 | 85 | 0 | 1480 | 132 | 0
7A05780 | 低合金 | HRB400B | 1648 | 0.00064 |  | 0.0003 |  | 0.001 | 73300 | [5 empty] | 0.463 |  | 0.007 | 0.018 | 0 | 0.033 | 0.004 | 0.0025 | 0 | 0.001 | NULL | NULL | NULL | 15 | 0 | 0 | 31 | 0 | 0 | 50 | 0 | 0 | 0 | 0 | 0 | 68 | 0 | 1500 | 132 | 0
7A05779 | 低合金 | HRB400B | 1643 | 0.00033 |  | 0.00026 |  | 0.001 | 72000 | [5 empty] | 0.48 |  | 0.007 | 0.018 | 0 | 0.034 | 0.0045 | 0.0028 | 0 | 0.001 | NULL | NULL | NULL | 14 | 0 | 0 | 30 | 0 | 0 | 50 | 0 | 0 | 0 | 0 | 0 | 85 | 0 | 1440 | 132 | 0
7A05778 | 低合金 | HRB400B | 1653 | 0.00065 |  | 0.00029 |  | 0.001 | 67200 | [5 empty] | 0.468 |  | 0.007 | 0.016 | 0 | 0.034 | 0.0053 | 0.0033 | 0 | 0.001 | NULL | NULL | NULL | 15 | 0 | 0 | 31 | 0 | 0 | 50 | 0 | 0 | 0 | 0 | 0 | 85 | 0 | 1500 | 132 | 0
7A05777 | 低合金 | HRB400B | 1694 | 0.00027 |  | 0.00028 |  | 0.001 | 69900 | [5 empty] | 0.459 |  | 0.009 | 0.016 | 0 | 0.03 | 0.0053 | 0.0033 | 0.0004 | 0.001 | NULL | NULL | NULL | 13 | 0 | 0 | 29 | 0 | 0 | 50 | 0 | 0 | 0 | 0 | 0 | 85 | 0 | 1500 | 132 | 0
7A05776 | 低合金 | HRB400B | 1637 | 0.00059 |  | 0.00024 |  | 0.001 | 65700 | [5 empty] | 0.458 |  | 0.006 | 0.017 | 0 | 0.031 | 0.0043 | 0.0027 | 0 | 0.001 | NULL | NULL | NULL | 14 | 0 | 0 | 30 | 0 | 0 | 25 | 0 | 0 | 0 | 0 | 0 | 68 | 0 | 1520 | 132 | 0
7A05775 | 低合金 | HRB400B | 1637 | 0.0005 |  | 0.00029 |  | 0.001 | 72100 | [5 empty] | 0.462 |  | 0.009 | 0.016 | 0 | 0.033 | 0.0944 | 0.077 | 0.0005 | 0.001 | NULL | NULL | NULL | 15 | 0 | 0 | 0 | 0 | 30 | 0 | 50 | 0 | 0 | 0 | 0 | 90 | 0 | 1440 | 88 | 0
7A05774 | 低合金 | HRB400B | 0 | 0.00065 |  | 0.00025 |  | 0.001 | 71750 | [5 empty] | 0.467 |  | 0.007 | 0.016 | 0 | 0.032 | 0.0075 | 0.0047 | 0.0009 | 0.001 | NULL | NULL | NULL | 15 | 0 | 0 | 0 | 0 | 31 | 0 | 25 | 0 | 0 | 0 | 0 | 78 | 0 | 1510 | 88 | 0
7A05773 | 低合金 | HRB400B | 1666 | 0.00069 |  | 0.0003 |  | 0 | 74250 | [5 empty] | 0.472 |  | 0.01 | 0.016 | 0 | 0.033 | 0.0061 | 0.0038 | 0.0014 | 0.001 | NULL | NULL | NULL | 15 | 0 | 0 | 0 | 0 | 31 | 0 | 25 | 0 | 0 | 0 | 0 | 78 | 0 | 1510 | 88 | 0
7A05772 | 低合金 | HRB400B | 1652 | 0.00052 |  | 0.00026 |  | 0 | 73700 | [5 empty] | 0.482 |  | 0.013 | 0.016 | 0 | 0.035 | 0.0056 | 0.0035 | 0.0019 | 0.001 | NULL | NULL | NULL | 15 | 0 | 0 | 0 | 0 | 30 | 0 | 50 | 0 | 0 | 0 | 0 | 90 | 0 | 1430 | 88 | 0
7A05771 | 低合金 | HRB400B | 0 | 0.00065 |  | 0.00025 |  | 0 | 68350 | [5 empty] | 0.469 |  | 0.012 | 0.016 | 0 | 0.036 | 0.0309 | 0.0271 | 0.0017 | 0.001 | NULL | NULL | NULL | 15 | 0 | 0 | 0 | 0 | 30 | 0 | 25 | 0 | 0 | 0 | 0 | 75 | 0 | 1450 | 88 | 0
7A05770 | 低合金 | HRB400B | 1601 | 0.00061 |  | 0.00036 |  | 0.001 | 70950 | [5 empty] | 0.463 |  | 0.012 | 0.019 | 0 | 0.036 | 0.0054 | 0.0034 | 0.0024 | 0.001 | NULL | NULL | NULL | 15 | 0 | 0 | 0 | 0 | 31 | 0 | 50 | 0 | 0 | 0 | 0 | 95 | 0 | 1480 | 88 | 0
7A05769 | 低合金 | HRB400B | 1647 | 0.0004 |  | 0.00026 |  | 0.002 | 70350 | [5 empty] | 0.463 |  | 0.01 | 0.016 | 0 | 0.033 | 0.0049 | 0.0031 | 0.0035 | 0.001 | NULL | NULL | NULL | 15 | 0 | 0 | 0 | 0 | 31 | 0 | 50 | 0 | 0 | 0 | 0 | 95 | 0 | 1470 | 88 | 0
7A05768 | 低合金 | HRB400B | 1637 | 0.00054 |  | 0.00026 |  | 0.001 | 68700 | [5 empty] | 0.477 |  | 0.007 | 0.018 | 0 | 0.035 | 0.0048 | 0.003 | 0 | 0.001 | NULL | NULL | NULL | 15 | 0 | 0 | 0 | 0 | 30 | 0 | 50 | 0 | 0 | 0 | 0 | 90 | 0 | 1410 | 88 | 0
7A05767 | 低合金 | HRB400B | 1653 | 0.00045 |  | 0.00029 |  | 0.001 | 68350 | [5 empty] | 0.473 |  | 0.011 | 0.016 | 0 | 0.033 | 0.0079 | 0.0049 | 0 | 0.002 | NULL | NULL | NULL | 15 | 0 | 0 | 0 | 0 | 30 | 0 | 50 | 0 | 0 | 0 | 0 | 90 | 0 | 1540 | 88 | 0
7A05766 | 低合金 | HRB400B | 1645 | 0.00027 |  | 0.00029 |  | 0 | 71900 | [5 empty] | 0.472 |  | 0.01 | 0.021 | 0 | 0.032 | 0.005 | 0.0031 | 0 | 0.001 | NULL | NULL | NULL | 14 | 0 | 0 | 0 | 0 | 30 | 0 | 50 | 0 | 0 | 0 | 0 | 102 | 0 | 1520 | 88 | 0
7A05765 | 低合金 | HRB400B | 1709 | 0.0004 |  | 0.00027 |  | 0 | 71850 | [5 empty] | 0.459 |  | 0.008 | 0.015 | 0 | 0.032 | 0.0044 | 0.0028 | 0 | 0.001 | NULL | NULL | NULL | 14 | 0 | 0 | 0 | 0 | 30 | 0 | 50 | 0 | 0 | 0 | 0 | 102 | 0 | 1520 | 88 | 0
7A05764 | 低合金 | HRB400B | 1647 | 0.00048 |  | 0.00038 |  | 0 | 72300 | [5 empty] | 0.468 |  | 0.007 | 0.015 | 0 | 0.034 | 0.0045 | 0.0028 | 0.0003 | 0.001 | NULL | NULL | NULL | 14 | 0 | 0 | 0 | 0 | 30 | 0 | 50 | 0 | 0 | 0 | 0 | 90 | 0 | 1450 | 88 | 0
7A05763 | 低合金 | HRB400B | 0 | 0.00045 |  | 0.00042 |  | 0 | 69100 | [5 empty] | 0.471 |  | 0.006 | 0.013 | 0 | 0.034 | 0.0043 | 0.0027 | 0 | 0.001 | NULL | NULL | NULL | 15 | 0 | 0 | 0 | 0 | 30 | 0 | 50 | 0 | 0 | 0 | 0 | 90 | 0 | 1510 | 88 | 0
7A05762 | 低合金 | HRB400B | 1677 | 0.00042 |  | 0.00028 |  | 0 | 70300 | [5 empty] | 0.467 |  | 0.005 | 0.016 | 0 | 0.032 | 0.0047 | 0.0029 | 0 | 0.001 | NULL | NULL | NULL | 46 | 0 | 0 | 0 | 0 | 0 | 0 | 75 | 0 | 0 | 0 | 0 | 102 | 0 | 1550 | 88 | 0
7A05761 | 低合金 | HRB400B | 1651 | 0.00073 |  | 0.00027 |  | 0 | 75800 | [5 empty] | 0.474 |  | 0.007 | 0.021 | 0 | 0.04 | 0.0059 | 0.0037 | 0 | 0.001 | NULL | NULL | NULL | 44 | 0 | 0 | 0 | 0 | 0 | 0 | 25 | 0 | 0 | 0 | 0 | 60 | 0 | 1520 | 88 | 0
7A05760 | 低合金 | HRB400B | 1800 | 0.00027 |  | 0.0003 |  | 0 | 67450 | [5 empty] | 0.472 |  | 0.006 | 0.018 | 0 | 0.034 | 0.0045 | 0.0028 | 0 | 0.001 | NULL | NULL | NULL | 45 | 0 | 0 | 0 | 0 | 0 | 0 | 75 | 0 | 0 | 0 | 0 | 102 | 0 | 1445 | 88 | 0
7A05759 | 低合金 | HRB400B | 1673 | 0.00081 |  | 0.00028 |  | 0 | 69350 | [5 empty] | 0.475 |  | 0.008 | 0.019 | NULL | 0.035 | 0.0052 | 0.003 | 0.0021 | 0 | NULL | NULL | NULL | 46 | 0 | 0 | 0 | 0 | 0 | 25 | 0 | 0 | 0 | 0 | 0 | 68 | 0 | 1471 | 88 | 0
7A05758 | 低合金 | HRB400B | 1703 | 0.00038 |  | 0.00032 |  | 0.001 | 69500 | [5 empty] | 0.457 |  | 0.007 | 0.014 | NULL | 0.033 | 0.0036 | 0.0014 | 0.0017 | 0 | NULL | NULL | NULL | 12 | 0 | 0 | 0 | 0 | 30 | 50 | 0 | 0 | 0 | 0 | 0 | 85 | 0 | 1384 | 88 | 0
7A05757 | 低合金 | HRB400B | 1805 | 0.00067 |  | 0.00027 |  | -0.001 | 69700 | [5 empty] | 0.46 |  | 0.009 | 0.021 | NULL | 0.039 | 0.0037 | 0.0015 | 0.0021 | 0 | NULL | NULL | NULL | 14 | 0 | 0 | 0 | 0 | 30 | 25 | 0 | 0 | 0 | 0 | 0 | 85 | 0 | 1437 | 88 | 0
7A05756 | 低合金 | HRB400B | 1679 | 0.00064 |  | 0.00034 |  | 0.001 | 65500 | [5 empty] | 0.464 |  | 0.008 | 0.02 | NULL | 0.034 | 0.0038 | 0.0016 | 0.0017 | 0 | NULL | NULL | NULL | 12 | 0 | 0 | 0 | 0 | 30 | 25 | 0 | 0 | 0 | 0 | 0 | 85 | 0 | 1399 | 88 | 0
7A05755 | 低合金 | HRB400B | 1676 | 0.00062 |  | 0.00024 |  | 0.002 | 66350 | [5 empty] | 0.465 |  | 0.008 | 0.017 | NULL | 0.035 | 0.0036 | 0.0014 | 0.0019 | 0 | NULL | NULL | NULL | 14 | 0 | 0 | 0 | 0 | 30 | 25 | 0 | 0 | 0 | 0 | 0 | 85 | 0 | 1522 | 88 | 0
7A05754 | 低合金 | HRB400B | 1704 | 0.00031 |  | 0.00024 |  | 0.001 | 67900 | [5 empty] | 0.459 |  | 0.008 | 0.018 | NULL | 0.035 | 0.0057 | 0.0034 | 0.0015 | 0 | NULL | NULL | NULL | 13 | 0 | 0 | 0 | 0 | 32 | 50 | 0 | 0 | 0 | 0 | 0 | 85 | 0 | 1448 | 88 | 0
7A05753 | 低合金 | HRB400B | 0 | 0.00022 |  | 0.0002 |  | 0.001 | 72100 | [5 empty] | 0.471 |  | 0.008 | 0.019 | NULL | 0.037 | 0.0037 | 0.0015 | 0.0024 | 0 | NULL | NULL | NULL | 47 | 0 | 0 | 0 | 0 | 0 | 50 | 0 | 0 | 0 | 0 | 0 | 102 | 0 | 1255 | 88 | 0
7A05752 | 低合金 | HRB400B | 0 | 0.00046 |  | 0.00028 |  | 0.001 | 75800 | [5 empty] | 0.481 |  | 0.008 | 0.018 | NULL | 0.037 | 0.0036 | 0.0014 | 0.0027 | 0 | NULL | NULL | NULL | 14 | 0 | 0 | 0 | 0 | 30 | 50 | 0 | 0 | 0 | 0 | 0 | 102 | 0 | 1399 | 88 | 0
7A05751 | 低合金 | HRB400B | 1671 | 0.00067 |  | 0.00029 |  | 0 | 66100 | [5 empty] | 0.459 |  | 0.01 | 0.019 | NULL | 0.034 | 0.0038 | 0.0016 | 0.0024 | 0 | NULL | NULL | NULL | 14 | 0 | 0 | 0 | 0 | 32 | 25 | 0 | 0 | 0 | 0 | 0 | 85 | 0 | 1447 | 88 | 0
7A05750 | 低合金 | HRB400B | 1668 | 0.00074 |  | 0.00024 |  | 0 | 72400 | [18 empty] | 14 | 0 | 0 | 0 | 0 | 32 | 25 | 0 | 0 | 0 | 0 | 0 | 68 | 0 | 1500 | 88 | 0
7A05749 | 低合金 | HRB400B | 1657 | 0.00097 |  | 0.00022 |  | 0 | 72850 | [5 empty] | 0.477 |  | 0.008 | 0.021 | NULL | 0.034 | 0.0037 | 0.0015 | 0.0027 | 0 | NULL | NULL | NULL | 14 | 0 | 0 | 0 | 0 | 32 | 0 | 0 | 0 | 0 | 0 | 0 | 51 | 0 | 1508 | 88 | 20
7A05748 | 低合金 | HRB400D | 1803 | 0.00077 |  | 0.00035 |  | 0.002 | 75900 | [5 empty] | 0.466 |  | 0.009 | 0.025 | NULL | 0.031 | 0.0045 | 0.0023 | 0.0023 | 0 | NULL | NULL | NULL | 13 | 0 | 0 | 0 | 0 | 30 | 25 | 0 | 0 | 0 | 0 | 0 | 68 | 0 | 1451 | 88 | 0
7A05747 | 低合金 | HRB400D | 1673 | 0.00084 |  | 0.00022 |  | 0.002 | 73050 | [5 empty] | 0.457 |  | 0.007 | 0.017 | NULL | 0.031 | 0.0037 | 0.0015 | 0.0028 | 0 | NULL | NULL | NULL | 13 | 0 | 0 | 0 | 0 | 29 | 0 | 0 | 0 | 0 | 0 | 0 | 51 | 0 | 1446 | 88 | 20
7A05746 | 低合金 | HRB400D | 1688 | 0.00046 |  | 0.00029 |  | 0.003 | 72050 | [5 empty] | 0.469 |  | 0.008 | 0.019 | NULL | 0.033 | 0.0037 | 0.0015 | 0.0037 | 0 | NULL | NULL | NULL | 13 | 0 | 0 | 0 | 0 | 30 | 50 | 0 | 0 | 0 | 0 | 0 | 85 | 0 | 1510 | 132 | 0
7A05745 | 低合金 | HRB400D | 1699 | 0.00085 |  | 0.00024 |  | 0 | 71900 | [5 empty] | 0.493 |  | 0.007 | 0.019 | NULL | 0.032 | 0.0038 | 0.0016 | 0.0022 | 0 | NULL | NULL | NULL | 13 | 0 | 0 | 0 | 0 | 28 | 25 | 0 | 0 | 0 | 0 | 0 | 39 | 0 | 1400 | 132 | 0
7A05744 | 低合金 | HRB400D | 1708 | 0.00082 |  | 0.00026 |  | 0 | 69000 | [5 empty] | 0.471 |  | 0.007 | 0.021 | NULL | 0.031 | 0.0039 | 0.0017 | 0.0024 | 0 | NULL | NULL | NULL | 13 | 0 | 0 | 0 | 0 | 29 | 25 | 0 | 0 | 0 | 0 | 0 | 62 | 0 | 1470 | 132 | 0
7A05743 | 低合金 | HRB400D | 1633 | 0.00041 |  | 0.00038 |  | 0 | 70000 | [5 empty] | 0.469 |  | 0.009 | 0.023 | NULL | 0.03 | 0.0039 | 0.0017 | 0.003 | 0 | NULL | NULL | NULL | 12 | 0 | 0 | 0 | 0 | 27 | 50 | 0 | 0 | 0 | 0 | 0 | 85 | 0 | 1480 | 132 | 0
7A05742 | 低合金 | HRB400B | 1619 | 0.00073 |  | 0.00029 |  | 0 | 67250 | [5 empty] | 0.452 |  | 0.007 | 0.021 | NULL | 0.034 | 0.0038 | 0.0016 | 0.0031 | 0 | NULL | NULL | NULL | 6 | 0 | 0 | 0 | 0 | 40 | 50 | 0 | 0 | 0 | 0 | 0 | 88 | 0 | 1520 | 132 | 0
7A05741 | 低合金 | HRB400B | 0 | 0.00057 |  | 0.00038 |  | 0 | 75100 | [5 empty] | 0.473 |  | 0.007 | 0.021 | NULL | 0.033 | 0.0035 | 0.0013 | 0.0022 | 0 | NULL | NULL | NULL | 6 | 0 | 0 | 0 | 0 | 40 | 50 | 0 | 0 | 0 | 0 | 0 | 85 | 0 | 1460 | 132 | 0
7A05740 | 低合金 | HRB400B | 1662 | 0.00074 |  | 0.00029 |  | 0 | 71200 | [5 empty] | 0.47 |  | 0.008 | 0.022 | NULL | 0.034 | 0.0046 | 0.0024 | 0.0021 | 0 | NULL | NULL | NULL | 6 | 0 | 0 | 0 | 0 | 39 | 25 | 0 | 0 | 0 | 0 | 0 | 62 | 0 | 1360 | 132 | 0
7A05739 | 低合金 | HRB400B | 1693 | 0.00106 |  | 0.00024 |  | 0 | 68050 | [5 empty] | 0.46 |  | 0.006 | 0.02 | NULL | 0.033 | 0.0036 | 0.0014 | 0.002 | 0 | NULL | NULL | NULL | 7 | 0 | 0 | 0 | 0 | 39 | 25 | 0 | 0 | 0 | 0 | 0 | 34 | 0 | 1400 | 132 | 0
7A05738 | 低合金 | HRB400B | 1651 | 0.00072 |  | 0.0003 |  | 0.001 | 71700 | [5 empty] | 0.471 |  | 0.009 | 0.024 | NULL | 0.032 | 0.0035 | 0.0013 | 0.0018 | 0 | NULL | NULL | NULL | 6 | 0 | 0 | 39 | 0 | 0 | 25 | 0 | 0 | 0 | 0 | 0 | 54 | 0 | 1360 | 132 | 0
7A05737 | 低合金 | HRB400B | 1673 | 0.00075 |  | 0.00034 |  | 0 | 70650 | [5 empty] | 0.464 |  | 0.008 | 0.031 | NULL | 0.034 | 0.0037 | 0.0015 | 0.0022 | 0 | NULL | NULL | NULL | 6 | 0 | 0 | 39 | 0 | 0 | 25 | 0 | 0 | 0 | 0 | 0 | 54 | 0 | 1380 | 132 | 0
7A05736 | 低合金 | HRB400B | 1651 | 0.00036 |  | 0.00035 |  | 0.001 | 69850 | [5 empty] | 0.461 |  | 0.01 | 0.024 | NULL | 0.032 | 0.0035 | 0.0013 | 0.0039 | 0 | NULL | NULL | NULL | 6 | 0 | 0 | 38 | 0 | 0 | 50 | 0 | 0 | 0 | 0 | 0 | 68 | 0 | 1460 | 132 | 0
7A05735 | 低合金 | HRB400B | 1655 | 0.00079 |  | 0.00028 |  | 0.001 | 76900 | [5 empty] | 0.452 |  | 0.008 | 0.025 | NULL | 0.033 | 0.0036 | 0.0014 | 0.002 | 0 | NULL | NULL | NULL | 6 | 0 | 0 | 38 | 0 | 0 | 25 | 0 | 0 | 0 | 0 | 0 | 54 | 0 | 1380 | 132 | 0
7A05734 | 低合金 | HRB400B | 1689 | 0.00076 |  | 0.00029 |  | 0.001 | 69000 | [5 empty] | 0.46 |  | 0.008 | 0.033 | NULL | 0.033 | 0.0039 | 0.0017 | 0.0025 | 0 | NULL | NULL | NULL | 6 | 0 | 0 | 40 | 0 | 0 | 25 | 0 | 0 | 0 | 0 | 0 | 54 | 0 | 1380 | 132 | 0
7A05733 | 低合金 | HRB400D | 1665 | 0.00067 |  | 0.0003 |  | 0.001 | 69050 | [5 empty] | 0.465 |  | 0.007 | 0.023 | NULL | 0.03 | 0.0049 | 0.0026 | 0.0028 | 0 | NULL | NULL | NULL | 13 | 0 | 0 | 30 | 0 | 0 | 25 | 0 | 0 | 0 | 0 | 0 | 68 | 0 | 1540 | 132 | 0
7A05732 | 低合金 | HRB400D | 1662 | 0.00077 |  | 0.00025 |  | 0.001 | 73850 | [5 empty] | 0.474 |  | 0.004 | 0.017 | NULL | 0.032 | 0.005 | 0.0027 | 0.0021 | 0 | NULL | NULL | NULL | 13 | 0 | 0 | 30 | 0 | 0 | 25 | 0 | 0 | 0 | 0 | 0 | 54 | 0 | 1520 | 132 | 0
7A05731 | 低合金 | HRB400D | 0 | 0.00075 |  | 0.0002 |  | 0.001 | 72350 | [5 empty] | 0.46 |  | 0.006 | 0.016 | NULL | 0.03 | 0.3678 | 0.2965 | 0.0026 | 0 | NULL | NULL | NULL | 12 | 0 | 0 | 0 | 0 | 30 | 25 | 0 | 0 | 0 | 0 | 0 | 75 | 0 | 1500 | 88 | 0
7A05730 | 低合金 | HRB400D | 1660 | 0.0003 |  | 0.00025 |  | 0.001 | 72900 | [5 empty] | 0.472 |  | 0.005 | 0.017 | NULL | 0.03 | 0.0036 | 0.0014 | 0.0028 | 0 | NULL | NULL | NULL | 12 | 0 | 0 | 0 | 0 | 31 | 50 | 0 | 0 | 0 | 0 | 0 | 102 | 0 | 1590 | 88 | 0
7A05729 | 低合金 | HRB400D | 1692 | 0.00043 |  | 0.00025 |  | 0.001 | 73800 | [5 empty] | 0.462 |  | 0.004 | 0.018 | NULL | 0.031 | 0.0062 | 0.0039 | 0.0026 | 0 | NULL | NULL | NULL | 12 | 0 | 0 | 0 | 0 | 31 | 50 | 0 | 0 | 200 | 0 | 0 | 102 | 0 | 1360 | 88 | 0
7A05728 | 低合金 | HRB400D | 1662 | 0.00042 |  | 0.00034 |  | 0.001 | 75350 | [5 empty] | 0.452 |  | 0.005 | 0.013 | NULL | 0.031 | 0.0038 | 0.0016 | 0.0042 | 0 | NULL | NULL | NULL | 13 | 0 | 0 | 0 | 0 | 31 | 50 | 0 | 0 | 200 | 0 | 0 | 102 | 0 | 1370 | 88 | 0
7A05727 | 低合金 | HRB400D | 1640 | 0.00052 |  | 0.00026 |  | 0.001 | 76550 | [5 empty] | 0.451 |  | 0.005 | 0.015 | NULL | 0.031 | 0.0041 | 0.0018 | 0.003 | 0 | NULL | NULL | NULL | 12 | 0 | 0 | 0 | 0 | 30 | 50 | 0 | 0 | 200 | 0 | 0 | 93 | 0 | 1270 | 88 | 0
7A05726 | 低合金 | HRB400D | 1800 | 0.00054 |  | 0.00023 |  | 0.001 | 63900 | [5 empty] | 0.465 |  | 0.005 | 0.013 | NULL | 0.031 | 0.0035 | 0.0013 | 0.0035 | 0 | NULL | NULL | NULL | 12 | 0 | 0 | 0 | 0 | 30 | 50 | 0 | 0 | 200 | 0 | 0 | 85 | 0 | 1280 | 88 | 0
7A05725 | 低合金 | HRB400D | 1655 | 0.00045 |  | 0.00022 |  | 0.001 | 72150 | [5 empty] | 0.473 |  | 0.007 | 0.014 | NULL | 0.032 | 0.0035 | 0.0013 | 0.0033 | 0 | NULL | NULL | NULL | 12 | 0 | 0 | 0 | 0 | 30 | 50 | 0 | 0 | 200 | 0 | 0 | 95 | 0 | 1250 | 88 | 0
7A05724 | 低合金 | HRB400D | 1672 | 0.00054 |  | 0.00016 |  | 0.001 | 70350 | [5 empty] | 0.47 |  | 0.007 | 0.015 | NULL | 0.032 | 0.0038 | 0.0016 | 0.0033 | 0 | NULL | NULL | NULL | 12 | 0 | 0 | 0 | 0 | 30 | 50 | 0 | 0 | 200 | 0 | 0 | 85 | 0 | 1220 | 88 | 0
7A05723 | 低合金 | HRB400D | 1660 | 0.00048 |  | 0.00023 |  | 0.001 | 68950 | [5 empty] | 0.462 |  | 0.006 | 0.015 | NULL | 0.033 | 0.0154 | 0.0129 | 0.0032 | 0 | NULL | NULL | NULL | 12 | 0 | 0 | 0 | 0 | 30 | 0 | 50 | 0 | 200 | 0 | 0 | 85 | 0 | 1250 | 88 | 0
7A05722 | 低合金 | HRB400D | 1666 | 0.00058 |  | 0.00027 |  | 0.002 | 69600 | [5 empty] | 0.468 |  | 0.009 | 0.017 | NULL | 0.032 | 0.0036 | 0.0014 | 0.0034 | 0 | NULL | NULL | NULL | 12 | 0 | 0 | 0 | 0 | 30 | 50 | 0 | 0 | 200 | 0 | 0 | 85 | 0 | 1250 | 88 | 0
7A05721 | 低合金 | HRB400D | 1697 | 0.00049 |  | 0.00026 |  | 0.001 | 70250 | [5 empty] | 0.47 |  | 0.006 | 0.017 | NULL | 0.034 | 0.0036 | 0.0014 | 0.0027 | 0 | NULL | NULL | NULL | 12 | 0 | 0 | 0 | 0 | 30 | 25 | 0 | 0 | 200 | 0 | 0 | 95 | 0 | 1260 | 88 | 0
7A05720 | 低合金 | HRB400D | 1671 | 0.00053 |  | 0.00032 |  | 0.001 | 69800 | [5 empty] | 0.463 |  | 0.008 | 0.016 | NULL | 0.032 | 0.0032 | 0.001 | 0.0029 | 0 | NULL | NULL | NULL | 12 | 0 | 0 | 0 | 0 | 30 | 50 | 0 | 0 | 200 | 0 | 0 | 95 | 0 | 1270 | 88 | 0
7A05719 | 低合金 | HRB400D | 1645 | 0.00044 |  | 0.00026 |  | 0.001 | 73400 | [5 empty] | 0.472 |  | 0.008 | 0.017 | NULL | 0.032 | 0.0034 | 0.0012 | 0.0027 | 0 | NULL | NULL | NULL | 13 | 0 | 0 | 0 | 0 | 30 | 50 | 0 | 0 | 200 | 0 | 0 | 110 | 0 | 1350 | 88 | 0
7A05718 | 低合金 | HRB400D | 1694 | 0.0005 |  | 0.00024 |  | 0.002 | 71550 | [5 empty] | 0.464 |  | 0.007 | 0.016 | NULL | 0.031 | 0.0035 | 0.0013 | 0.002 | 0 | NULL | NULL | NULL | 13 | 0 | 0 | 0 | 0 | 30 | 0 | 25 | 0 | 200 | 0 | 0 | 85 | 0 | 1230 | 88 | 0
7A05717 | 低合金 | HRB400D | 1651 | 0.0004 |  | 0.00035 |  | 0.002 | 73200 | [5 empty] | 0.456 |  | 0.007 | 0.014 | NULL | 0.033 | 0.0035 | 0.0013 | 0.0027 | 0 | NULL | NULL | NULL | 12 | 0 | 0 | 0 | 0 | 30 | 50 | 0 | 0 | 200 | 0 | 0 | 102 | 0 | 1300 | 88 | 0
7A05716 | 低合金 | HRB400D | 1677 | 0.00023 |  | 0.00028 |  | 0.001 | 72550 | [5 empty] | 0.459 |  | 0.006 | 0.013 | NULL | 0.031 | 0.0036 | 0.0014 | 0.0021 | 0 | NULL | NULL | NULL | 12 | 0 | 0 | 0 | 0 | 29 | 50 | 0 | 0 | 0 | 0 | 0 | 85 | 0 | 1330 | 88 | 0
7A05715 | 低合金 | HRB400D | 1657 | 0.00095 |  | 0.00025 |  | 0.002 | 67700 | [5 empty] | 0.472 |  | 0.004 | 0.012 | NULL | 0.029 | 0.0036 | 0.0014 | 0.002 | 0 | NULL | NULL | NULL | 12 | 0 | 0 | 0 | 0 | 28 | 25 | 0 | 0 | 0 | 0 | 0 | 85 | 0 | 1396 | 88 | 0
7A05714 | 低合金 | HRB400D | 1669 | 0.00045 |  | 0.00024 |  | 0.001 | 69900 | [5 empty] | 0.461 |  | 0.006 | 0.014 | NULL | 0.031 | 0.0034 | 0.0012 | 0.0027 | 0 | NULL | NULL | NULL | 12 | 0 | 0 | 0 | 0 | 28 | 25 | 0 | 0 | 0 | 0 | 0 | 85 | 0 | 1425 | 88 | 0
7A05713 | 低合金 | HRB400D | 1686 | 0.00019 |  | 0.00029 |  | 0.001 | 71500 | [5 empty] | 0.455 |  | 0.015 | 0.019 | NULL | 0.031 | 0.0035 | 0.0013 | 0.0054 | 0 | NULL | NULL | NULL | 12 | 0 | 0 | 0 | 0 | 30 | 25 | 0 | 0 | 0 | 0 | 0 | 85 | 0 | 1471 | 88 | 0
7A05712 | 低合金 | HRB400D | 1679 | 0.00103 |  | 0.00027 |  | 0.001 | 71600 | [5 empty] | 0.484 |  | 0.008 | 0.018 | NULL | 0.034 | 0.0037 | 0.0015 | 0.0034 | 0 | NULL | NULL | NULL | 13 | 0 | 0 | 0 | 0 | 31 | 25 | 0 | 0 | 0 | 0 | 0 | 85 | 0 | 1490 | 88 | 0
7A05711 | 低合金 | HRB400B | 1666 | 0.00084 |  | 0.00021 |  | 0.001 | 69300 | [5 empty] | 0.463 |  | 0.008 | 0.022 | NULL | 0.035 | 0.0037 | 0.0015 | 0.0022 | 0 | NULL | NULL | NULL | 0 | 0 | 0 | 0 | 0 | 48 | 0 | 0 | 0 | 0 | 0 | 0 | 68 | 0 | 1447 | 88 | 20
7A05710 | 低合金 | HRB400B | 1672 | 0.00072 |  | 0.00031 |  | 0.001 | 73350 | [5 empty] | 0.459 |  | 0.009 | 0.015 | NULL | 0.035 | 0.0037 | 0.0015 | 0.003 | 0 | NULL | NULL | NULL | 0 | 0 | 0 | 0 | 0 | 48 | 25 | 0 | 0 | 0 | 0 | 0 | 85 | 0 | 1466 | 88 | 0
7A05709 | 低合金 | HRB400B | 1686 | 0.00076 |  | 0.00024 |  | 0.001 | 72400 | [5 empty] | 0.455 |  | 0.006 | 0.015 | NULL | 0.034 | 0.0035 | 0.0013 | 0.0024 | 0 | NULL | NULL | NULL | 0 | 0 | 0 | 48 | 0 | 0 | 25 | 0 | 0 | 0 | 0 | 0 | 68 | 0 | 1508 | 88 | 0
7A05708 | 低合金 | HRB400B | 1692 | 0.00032 |  | 0.0002 |  | 0.002 | 78000 | [5 empty] | 0.462 |  | 0.015 | 0.015 | NULL | 0.036 | 0.0036 | 0.0014 | 0.0058 | 0 | NULL | NULL | NULL | 0 | 0 | 0 | 0 | 0 | 48 | 50 | 0 | 0 | 0 | 0 | 0 | 109 | 0 | 1418 | 88 | 0
7A05707 | 低合金 | HRB400B | 1803 | 0.00068 |  | 0.00023 |  | 0.002 | 71450 | [5 empty] | 0.48 |  | 0.015 | 0.016 | NULL | 0.035 | 0.0038 | 0.0016 | 0.0093 | 0 | NULL | NULL | NULL | 6 | 0 | 0 | 0 | 0 | 40 | 25 | 0 | 0 | 0 | 0 | 0 | 85 | 0 | 1481 | 88 | 0
7A05706 | 低合金 | HRB400B | 1660 | 0.00055 |  | 0.00023 |  | 0 | 71150 | [5 empty] | 0.467 |  | 0.005 | 0.016 | NULL | 0.033 | 0.0037 | 0.0015 | 0.0017 | 0 | NULL | NULL | NULL | 7 | 0 | 0 | 0 | 0 | 40 | 50 | 0 | 0 | 0 | 0 | 0 | 85 | 0 | 1468 | 88 | 0
7A05705 | 低合金 | HRB400B | 1666 | 0.00037 |  | 0.00028 |  | 0 | 80300 | [5 empty] | 0.466 |  | 0.006 | 0.014 | NULL | 0.035 | 0.0036 | 0.0014 | 0.0024 | 0 | NULL | NULL | NULL | 7 | 0 | 0 | 0 | 0 | 40 | 75 | 0 | 0 | 0 | 0 | 0 | 85 | 0 | 1450 | 0 | 0
7A05704 | 低合金 | HRB400D | 1662 | 0.00045 |  | 0.00027 |  | 0 | 71350 | [5 empty] | 0.456 |  | 0.003 | 0.01 | NULL | 0.032 | 0.0035 | 0.0013 | 0.0023 | 0 | NULL | NULL | NULL | 13 | 0 | 0 | 0 | 0 | 30 | 50 | 0 | 0 | 0 | 0 | 0 | 85 | 0 | 1450 | 0 | 0
7A05703 | 低合金 | HRB400D | 1650 | 0.00046 |  | 0.00028 |  | 0.001 | 70100 | [5 empty] | 0.456 |  | 0.006 | 0.014 | NULL | 0.032 | 0.0035 | 0.0013 | 0.003 | 0 | NULL | NULL | NULL | 13 | 0 | 0 | 0 | 0 | 30 | 50 | 0 | 0 | 0 | 0 | 0 | 85 | 0 | 1450 | 0 | 0
7A05702 | 低合金 | HRB400D | 1646 | 0.00047 |  | 0.00024 |  | 0 | 71450 | [5 empty] | 0.47 |  | 0.005 | 0.014 | NULL | 0.032 | 0.0034 | 0.0012 | 0.0037 | 0 | NULL | NULL | NULL | 13 | 0 | 0 | 0 | 0 | 30 | 25 | 0 | 0 | 0 | 0 | 0 | 85 | 0 | 1450 | 0 | 0
7A05701 | 低合金 | HRB400D | 1699 | 0.0005 |  | 0.0002 |  | 0.001 | 74750 | [5 empty] | 0.472 |  | 0.004 | 0.015 | NULL | 0.033 | 0.0035 | 0.0013 | 0.0021 | 0 | NULL | NULL | NULL | 13 | 0 | 0 | 0 | 0 | 30 | 50 | 0 | 0 | 0 | 0 | 0 | 80 | 0 | 1450 | 0 | 0
7A05700 | 低合金 | HRB400D | 1668 | 0.00034 |  | 0.00024 |  | 0.002 | 69750 | [5 empty] | 0.474 |  | 0.008 | 0.017 | NULL | 0.033 | 0.0035 | 0.0013 | 0.0037 | 0 | NULL | NULL | NULL | 13 | 0 | 0 | 0 | 0 | 30 | 50 | 0 | 0 | 0 | 0 | 0 | 85 | 0 | 1420 | 0 | 0
7A05699 | 低合金 | HRB400D | 1676 | 0.00035 |  | 0.00025 |  | 0.001 | 68700 | [5 empty] | 0.467 |  | 0.006 | 0.011 | NULL | 0.033 | 0.0035 | 0.0013 | 0.0026 | 0 | NULL | NULL | NULL | 13 | 0 | 0 | 0 | 0 | 30 | 50 | 0 | 0 | 0 | 0 | 0 | 85 | 0 | 1450 | 0 | 0
7A05698 | 低合金 | HRB400B | 1677 | 0.00042 |  | 0.00021 |  | 0.002 | 70900 | [5 empty] | 0.47 |  | 0.004 | 0.011 | NULL | 0.035 | 0.0035 | 0.0013 | 0.0018 | 0 | NULL | NULL | NULL | 7 | 0 | 0 | 0 | 0 | 40 | 50 | 0 | 0 | 0 | 0 | 0 | 85 | 0 | 1420 | 0 | 0
7A05697 | 低合金 | HRB400B | 1686 | 0.0005 |  | 0.00022 |  | 0.002 | 71050 | [5 empty] | 0.473 |  | 0.003 | 0.011 | NULL | 0.034 | 0.0036 | 0.0014 | 0.0027 | 0 | NULL | NULL | NULL | 7 | 0 | 0 | 0 | 0 | 40 | 25 | 0 | 0 | 0 | 0 | 0 | 77 | 0 | 1460 | 132 | 0
7A05696 | 低合金 | HRB400B | 1663 | 0.00054 |  | 0.00029 |  | 0 | 72100 | [5 empty] | 0.467 |  | 0.004 | 0.011 | NULL | 0.033 | 0.0034 | 0.0012 | 0.0018 | 0 | NULL | NULL | NULL | 7 | 0 | 0 | 0 | 0 | 40 | 25 | 0 | 0 | 0 | 0 | 0 | 76 | 0 | 1470 | 132 | 0
7A05695 | 低合金 | HRB400B | 1807 | 0.00047 |  | 0.00028 |  | 0.002 | 72850 | [5 empty] | 0.461 |  | 0.002 | 0.011 | NULL | 0.034 | 0.0036 | 0.0014 | 0.0032 | 0 | NULL | NULL | NULL | 7 | 0 | 0 | 0 | 0 | 40 | 50 | 0 | 0 | 0 | 0 | 0 | 80 | 0 | 1480 | 132 | 0
7A05694 | 低合金 | HRB400B | 1668 | 0.00056 |  | 0.00029 |  | 0.002 | 73250 | [5 empty] | 0.476 |  | 0.005 | 0.015 | NULL | 0.036 | 0.0034 | 0.0012 | 0.0027 | 0 | NULL | NULL | NULL | 7 | 0 | 0 | 0 | 0 | 40 | 50 | 0 | 0 | 0 | 0 | 0 | 90 | 0 | 1520 | 132 | 0
7A05693 | 低合金 | HRB400B | 0 | 0.00059 |  | 0.00031 |  | 0.002 | 72950 | [5 empty] | 0.462 |  | 0.006 | 0.015 | NULL | 0.034 | 0.0037 | 0.0015 | 0.0021 | 0 | NULL | NULL | NULL | 7 | 0 | 0 | 0 | 0 | 41 | 25 | 0 | 0 | 0 | 0 | 0 | 76 | 0 | 0 | 132 | 0
7A05692 | 低合金 | HRB400B | 1645 | 0.0003 |  | 0.00028 |  | 0.002 | 75350 | [5 empty] | 0.464 |  | 0.007 | 0.017 | NULL | 0.035 | 0.0036 | 0.0014 | 0.002 | 0 | NULL | NULL | NULL | 7 | 0 | 0 | 0 | 0 | 40 | 50 | 0 | 0 | 0 | 0 | 0 | 90 | 0 | 1510 | 132 | 0
7A05691 | 低合金 | HRB400B | 1664 | 0.00023 |  | 0.00023 |  | 0.002 | 71850 | [5 empty] | 0.46 |  | 0.006 | 0.015 | NULL | 0.036 | 0.0035 | 0.0013 | 0.0022 | 0 | NULL | NULL | NULL | 7 | 0 | 0 | 0 | 0 | 39 | 75 | 0 | 0 | 0 | 0 | 0 | 90 | 0 | 1470 | 132 | 0
7A05690 | 低合金 | HRB400B | 1688 | 0.00067 |  | 0.00018 |  | 0.002 | 71700 | [5 empty] | 0.484 |  | 0.006 | 0.015 | NULL | 0.037 | 0.0041 | 0.0019 | 0.0028 | 0 | NULL | NULL | NULL | 6 | 0 | 0 | 0 | 0 | 39 | 25 | 0 | 0 | 0 | 0 | 0 | 60 | 0 | 1380 | 132 | 0
7A05689 | 低合金 | HRB400B | 1643 | 0.00039 |  | 0.0003 |  | 0 | 66400 | [5 empty] | 0.485 |  | 0.005 | 0.013 | NULL | 0.033 | 0.0037 | 0.0015 | 0.0014 | 0 | NULL | NULL | NULL | 7 | 0 | 0 | 0 | 0 | 41 | 50 | 0 | 0 | 0 | 0 | 0 | 85 | 0 | 1580 | 132 | 0
7A05688 | 低合金 | HRB400B | 1681 | 0.00025 |  | 0.00023 |  | 0 | 74100 | [5 empty] | 0.462 |  | 0.006 | 0.014 | NULL | 0.033 | 0.0036 | 0.0015 | 0.0019 | 0 | NULL | NULL | NULL | 7 | 0 | 0 | 0 | 0 | 41 | 50 | 0 | 0 | 0 | 0 | 0 | 85 | 0 | 1600 | 132 | 0
7A05687 | 低合金 | HRB400B | 1648 | 0.00074 |  | 0.00036 |  | 0.001 | 73300 | [5 empty] | 0.457 |  | 0.005 | 0.013 | NULL | 0.034 | 0.2819 | 0.2257 | 0.0031 | 0 | NULL | NULL | NULL | 6 | 0 | 0 | 0 | 0 | 41 | 25 | 0 | 0 | 0 | 0 | 0 | 68 | 0 | 1480 | 132 | 0
7A05686 | 低合金 | HRB400B | 1665 | 0.0007 |  | 0.00028 |  | 0.001 | 71600 | [5 empty] | 0.471 |  | 0.005 | 0.014 | NULL | 0.034 | 0.0059 | 0.0036 | 0.003 | 0 | NULL | NULL | NULL | 6 | 0 | 0 | 0 | 0 | 41 | 25 | 0 | 0 | 0 | 0 | 0 | 68 | 0 | 1430 | 132 | 0
7A05685 | 低合金 | HRB400B | 1666 | 0.00046 |  | 0.00027 |  | 0.001 | 70850 | [5 empty] | 0.478 |  | 0.007 | 0.016 | NULL | 0.034 | 0.0038 | 0.0016 | 0.0024 | 0 | NULL | NULL | NULL | 7 | 0 | 0 | 0 | 0 | 41 | 50 | 0 | 0 | 200 | 0 | 0 | 85 | 0 | 1380 | 132 | 0
7A05684 | 低合金 | HRB400B | 1667 | 0.0005 |  | 0.00027 |  | 0 | 76350 | [5 empty] | 0.481 |  | 0.003 | 0.012 | NULL | 0.032 | 0.0039 | 0.0017 | 0.0025 | 0 | NULL | NULL | NULL | 6 | 0 | 0 | 0 | 0 | 39 | 50 | 0 | 0 | 0 | 0 | 0 | 85 | 0 | 1540 | 132 | 0
7A05683 | 低合金 | HRB400B | 1673 | 0.001 |  | 0.0002 |  | 0.001 | 71900 | [5 empty] | 0.477 |  | 0.004 | 0.014 | NULL | 0.035 | 0.0046 | 0.0024 | 0.0021 | 0 | NULL | NULL | NULL | 6 | 0 | 0 | 39 | 0 | 0 | 25 | 0 | 0 | 200 | 0 | 0 | 34 | 0 | 1200 | 132 | 0
7A05682 | 低合金 | HRB400B | 1647 | 0.00071 |  | 0.00032 |  | 0.001 | 71600 | [5 empty] | 0.459 |  | 0.005 | 0.013 | NULL | 0.034 | 0.3162 | 0.2538 | 0.0027 | 0 | NULL | NULL | NULL | 6 | 0 | 0 | 39 | 0 | 0 | 25 | 0 | 0 | 200 | 0 | 0 | 54 | 0 | 1240 | 132 | 0
7A05681 | 低合金 | HRB400B | 1657 | 0.00065 |  | 0.00043 |  | 0.001 | 71900 | [5 empty] | 0.463 |  | 0.005 | 0.014 | NULL | 0.033 | 0.0035 | 0.0013 | 0.0017 | 0 | NULL | NULL | NULL | 7 | 0 | 0 | 40 | 0 | 0 | 25 | 0 | 0 | 200 | 0 | 0 | 68 | 0 | 1300 | 132 | 0
7A05680 | 低合金 | HRB400B | 1662 | 0.00075 |  | 0.00033 |  | 0.002 | 74600 | [5 empty] | 0.458 |  | 0.003 | 0.011 | NULL | 0.032 | 0.0037 | 0.0015 | 0.0026 | 0 | NULL | NULL | NULL | 6 | 0 | 0 | 0 | 0 | 39 | 25 | 0 | 0 | 200 | 0 | 0 | 68 | 0 | 1220 | 132 | 0
7A05679 | 低合金 | HRB400B | 1708 | 0.00066 |  | 0.00036 |  | 0.001 | 74700 | [5 empty] | 0.464 |  | 0.003 | 0.012 | NULL | 0.033 | 0.0052 | 0.0029 | 0.0025 | 0 | NULL | NULL | NULL | 7 | 0 | 0 | 40 | 0 | 0 | 25 | 0 | 0 | 200 | 0 | 0 | 68 | 0 | 1280 | 132 | 0
7A05678 | 低合金 | HRB400B | 1636 | 0.00135 |  | 0.00033 |  | 0.001 | 76250 | [5 empty] | 0.462 |  | 0.003 | 0.011 | NULL | 0.035 | 0.0033 | 0.0011 | 0.0026 | 0 | NULL | NULL | NULL | 7 | 0 | 0 | 41 | 0 | 0 | 0 | 0 | 0 | 200 | 0 | 0 | 17 | 0 | 1300 | 132 | 20
7A05677 | 低合金 | HRB400B | 1668 | 0.00076 |  | 0.00038 |  | 0.001 | 73850 | [5 empty] | 0.48 |  | 0.005 | 0.014 | NULL | 0.034 | 0.4259 | 0.3451 | 0.0029 | 0 | NULL | NULL | NULL | 6 | 0 | 0 | 40 | 0 | 0 | 25 | 0 | 0 | 200 | 0 | 0 | 54 | 0 | 1260 | 88 | 0
7A05676 | 低合金 | HRB400B | 1656 | 0.00073 |  | 0.00034 |  | 0 | 74300 | [5 empty] | 0.474 |  | 0.005 | 0.013 | NULL | 0.034 | 0.0035 | 0.0013 | 0.0037 | 0 | NULL | NULL | NULL | 6 | 0 | 0 | 39 | 0 | 0 | 25 | 0 | 0 | 200 | 0 | 0 | 54 | 0 | 1220 | 132 | 0
7A05675 | 低合金 | HRB400B | 1639 | 0.00062 |  | 0.00037 |  | 0 | 69900 | [5 empty] | 0.458 |  | 0.003 | 0.011 | NULL | 0.034 | 0.0035 | 0.0013 | 0.0023 | 0 | NULL | NULL | NULL | 8 | 0 | 0 | 0 | 0 | 40 | 25 | 0 | 0 | 200 | 0 | 0 | 92 | 0 | 1230 | 88 | 0
7A05674 | 低合金 | HRB400B | 1683 | 0.00049 |  | 0.00031 |  | 0.001 | 74650 | [5 empty] | 0.462 |  | 0.002 | 0.013 | NULL | 0.035 | 0.0036 | 0.0014 | 0.0021 | 0 | NULL | NULL | NULL | 7 | 0 | 0 | 0 | 0 | 40 | 50 | 0 | 0 | 200 | 0 | 0 | 92 | 0 | 1290 | 88 | 0
7A05673 | 低合金 | HRB400B | 1664 | 0.00049 |  | 0.00033 |  | 0.002 | 68850 | [5 empty] | 0.456 |  | 0.008 | 0.013 | 0 | 0.035 | 0.0049 | 0.0031 | 0.0011 | 0.001 | NULL | NULL | NULL | 7 | 0 | 0 | 0 | 0 | 40 | 50 | 0 | 0 | 200 | 0 | 0 | 90 | 0 | 1240 | 88 | 0
7A05672 | 低合金 | HRB400B | 1647 | 0.00061 |  | 0.00036 |  | 0.002 | 71800 | [5 empty] | 0.464 |  | 0.005 | 0.012 | 0 | 0.037 | 0.005 | 0.0031 | 0.0014 | 0.001 | NULL | NULL | NULL | 6 | 0 | 0 | 0 | 0 | 40 | 25 | 0 | 0 | 200 | 0 | 0 | 80 | 0 | 1150 | 88 | 0
7A05671 | 低合金 | HRB400B | 1684 | 0.00071 |  | 0.00027 |  | 0.002 | 67950 | [5 empty] | 0.457 |  | 0.006 | 0.013 | 0 | 0.035 | 0.0052 | 0.0032 | 0.0018 | 0.001 | NULL | NULL | NULL | 8 | 0 | 0 | 0 | 0 | 41 | 25 | 0 | 0 | 200 | 0 | 0 | 85 | 0 | 1260 | 88 | 0
7A05670 | 低合金 | HRB400B | 1666 | 0.00101 |  | 0.0003 |  | 0.002 | 74200 | [5 empty] | 0.447 |  | 0.004 | 0.011 | 0 | 0.034 | 0.0043 | 0.0027 | 0.0003 | 0.001 | NULL | NULL | NULL | 8 | 0 | 0 | 0 | 0 | 40 | 0 | 0 | 0 | 0 | 0 | 0 | 60 | 0 | 1470 | 88 | 20
7A05669 | 低合金 | HRB400B | 1672 | 0.00085 |  | 0.0003 |  | 0 | 76300 | [5 empty] | 0.468 |  | 0.007 | 0.012 | 0 | 0.035 | 0.0051 | 0.0032 | 0.0021 | 0.001 | NULL | NULL | NULL | 7 | 0 | 0 | 0 | 0 | 40 | 0 | 0 | 0 | 200 | 0 | 0 | 68 | 0 | 1200 | 88 | 20
7A05668 | 低合金 | HRB400B | 1645 | 0.00048 |  | 0.00026 |  | 0.002 | 71500 | [5 empty] | 0.456 |  | 0.007 | 0.015 | 0 | 0.036 | 0.0056 | 0.0035 | 0.0017 | 0.001 | NULL | NULL | NULL | 7 | 0 | 0 | 0 | 0 | 40 | 50 | 0 | 0 | 200 | 0 | 0 | 90 | 0 | 1220 | 88 | 0
7A05667 | 低合金 | HRB400B | 1667 | 0.00068 |  | 0.00024 |  | 0.002 | 71200 | [5 empty] | 0.471 |  | 0.008 | 0.017 | 0 | 0.036 | 0.0054 | 0.0034 | 0.0024 | 0.001 | NULL | NULL | NULL | 8 | 0 | 0 | 0 | 0 | 41 | 25 | 0 | 0 | 200 | 0 | 0 | 90 | 0 | 1290 | 88 | 0
7A05666 | 低合金 | HRB400B | 1653 | 0.00072 |  | 0.0003 |  | 0.002 | 75550 | [5 empty] | 0.474 |  | 0.006 | 0.015 | 0 | 0.035 | 0.0052 | 0.0033 | 0.002 | 0.001 | NULL | NULL | NULL | 7 | 0 | 0 | 0 | 0 | 40 | 0 | 25 | 0 | 250 | 0 | 0 | 80 | 0 | 1220 | 88 | 0
7A05665 | 低合金 | HRB400B | 1640 | 0.00096 |  | 0.00028 |  | 0 | 73550 | [5 empty] | 0.458 |  | 0.006 | 0.016 | 0 | 0.035 | 0.0047 | 0.0029 | 0.0008 | 0.001 | NULL | NULL | NULL | 0 | 0 | 0 | 0 | 0 | 48 | 0 | 0 | 0 | 250 | 0 | 0 | 60 | 0 | 1220 | 88 | 20
7A05664 | 低合金 | HRB400B | 1642 | 0.00044 |  | 0.00033 |  | 0.003 | 72350 | [5 empty] | 0.469 |  | 0.008 | 0.016 | 0 | 0.036 | 0.0049 | 0.0031 | 0.0001 | 0.001 | NULL | NULL | NULL | 0 | 0 | 0 | 0 | 0 | 52 | 0 | 50 | 0 | 200 | 0 | 0 | 110 | 0 | 1280 | 88 | 0
7A05663 | 低合金 | HRB400B | 1660 | 0.00092 |  | 0.00023 |  | 0.003 | 77900 | [5 empty] | 0.472 |  | 0.008 | 0.016 | 0 | 0.037 | 0.005 | 0.0031 | 0.0004 | 0.001 | NULL | NULL | NULL | 0 | 0 | 0 | 0 | 0 | 50 | 0 | 0 | 0 | 200 | 0 | 0 | 60 | 0 | 1270 | 88 | 20
7A05662 | 低合金 | HRB400B | 1656 | 0.00069 |  | 0.00026 |  | 0.002 | 73200 | [5 empty] | 0.458 |  | 0.008 | 0.015 | 0 | 0.034 | 0.0054 | 0.0034 | 0.0023 | 0.001 | NULL | NULL | NULL | 8 | 0 | 0 | 0 | 0 | 40 | 0 | 0 | 0 | 250 | 0 | 0 | 95 | 0 | 1280 | 88 | 20
7A05661 | 低合金 | HRB400B | 1650 | 0.00088 |  | 0.00035 |  | 0 | 76550 | [5 empty] | 0.47 |  | 0.007 | 0.017 | 0 | 0.033 | 0.005 | 0.0032 | 0.0016 | 0.001 | NULL | NULL | NULL | 8 | 0 | 0 | 0 | 0 | 40 | 0 | 0 | 0 | 250 | 0 | 0 | 60 | 0 | 1250 | 88 | 20
7A05660 | 低合金 | HRB400B | 1668 | 0.00051 |  | 0.0003 |  | 0.002 | 75750 | [5 empty] | 0.476 |  | 0.008 | 0.018 | 0 | 0.034 | 0.0212 | 0.0139 | 0.0011 | 0.001 | NULL | NULL | NULL | 6 | 0 | 0 | 0 | 0 | 40 | 50 | 0 | 0 | 0 | 0 | 0 | 95 | 0 | 1500 | 88 | 0
7A05659 | 低合金 | HRB400B | 1656 | 0.00052 |  | 0.00034 |  | 0.002 | 68700 | [5 empty] | 0.474 |  | 0.007 | 0.017 | 0 | 0.032 | 0.0047 | 0.0029 | 0.0036 | 0.001 | NULL | NULL | NULL | 7 | 0 | 0 | 0 | 0 | 40 | 25 | 0 | 0 | 0 | 0 | 0 | 85 | 0 | 1450 | 0 | 0
7A05658 | 低合金 | HRB400B | 1679 | 0.00123 |  | 0.0002 |  | 0 | 74850 | [5 empty] | 0.462 |  | 0.006 | 0.014 | 0 | 0.033 | 0.0053 | 0.0033 | 0.0004 | 0.001 | NULL | NULL | NULL | 7 | 0 | 0 | 0 | 0 | 40 | 0 | 0 | 0 | 0 | 0 | 0 | 25 | 0 | 1400 | 0 | 20
7A05657 | 低合金 | HRB400B | 1661 | 0.00111 |  | 0.00025 |  | 0.003 | 68850 | [5 empty] | 0.472 |  | 0.005 | 0.012 | NULL | 0.033 | 0.0035 | 0.0013 | 0.0028 | 0 | NULL | NULL | NULL | 7 | 0 | 0 | 0 | 0 | 40 | 0 | 0 | 0 | 0 | 0 | 0 | 34 | 0 | 1420 | 0 | 20
7A05656 | 低合金 | HRB400B | 1669 | 0.00107 |  | 0.00026 |  | 0.003 | 69950 | [5 empty] | 0.464 |  | 0.006 | 0.017 | NULL | 0.033 | 0.0037 | 0.0015 | 0.0025 | 0 | NULL | NULL | NULL | 7 | 0 | 0 | 0 | 0 | 40 | 0 | 0 | 0 | 0 | 0 | 0 | 40 | 0 | 1450 | 0 | 20
7A05655 | 低合金 | HRB400B | 1661 | 0.00048 |  | 0.00024 |  | 0.003 | 74500 | [5 empty] | 0.465 |  | 0.008 | 0.017 | NULL | 0.033 | 0.0034 | 0.0012 | 0.0029 | 0 | NULL | NULL | NULL | 7 | 0 | 0 | 0 | 0 | 40 | 25 | 0 | 0 | 0 | 0 | 0 | 80 | 0 | 1400 | 0 | 0
7A05654 | 低合金 | HRB400B | 1700 | 0.00066 |  | 0.00022 |  | 0.003 | 71150 | [5 empty] | 0.466 |  | 0.004 | 0.013 | NULL | 0.032 | 0.0035 | 0.0013 | 0.0035 | 0 | NULL | NULL | NULL | 7 | 0 | 0 | 0 | 0 | 40 | 25 | 0 | 0 | 0 | 0 | 0 | 80 | 0 | 1420 | 0 | 0
7A05653 | 低合金 | HRB400B | 1677 | 0.00067 |  | 0.00024 |  | 0.003 | 72450 | [5 empty] | 0.459 |  | 0.004 | 0.012 | NULL | 0.032 | 0.0036 | 0.0014 | 0.0024 | 0 | NULL | NULL | NULL | 7 | 0 | 0 | 0 | 0 | 40 | 25 | 0 | 0 | 0 | 0 | 0 | 68 | 0 | 1420 | 132 | 0
7A05652 | 低合金 | HRB400B | 1646 | 0.0008 |  | 0.00023 |  | 0.003 | 74350 | [5 empty] | 0.458 |  | 0.004 | 0.015 | NULL | 0.035 | 0.0035 | 0.0013 | 0.0026 | 0 | NULL | NULL | NULL | 6 | 0 | 0 | 0 | 0 | 40 | 0 | 0 | 0 | 0 | 0 | 0 | 55 | 0 | 1350 | 132 | 20
7A05651 | 低合金 | HRB400B | 1669 | 0.00072 |  | 0.00021 |  | 0.003 | 69000 | [5 empty] | 0.469 |  | 0.006 | 0.018 | NULL | 0.034 | 0.0036 | 0.0014 | 0.0026 | 0 | NULL | NULL | NULL | 7 | 0 | 0 | 0 | 0 | 40 | 25 | 0 | 0 | 0 | 0 | 0 | 66 | 0 | 1420 | 132 | 0
7A05650 | 低合金 | HRB400B | 1662 | 0.00081 |  | 0.00025 |  | 0.003 | 71200 | [5 empty] | 0.464 |  | 0.007 | 0.017 | NULL | 0.032 | 0.0041 | 0.0019 | 0.0029 | 0 | NULL | NULL | NULL | 7 | 0 | 0 | 0 | 0 | 41 | 0 | 0 | 0 | 0 | 0 | 0 | 68 | 0 | 1450 | 132 | 20
7A05649 | 低合金 | HRB400B | 1726 | 0.00041 |  | 0.00022 |  | 0.003 | 74500 | [5 empty] | 0.475 |  | 0.005 | 0.014 | NULL | 0.037 | 0.0038 | 0.0016 | 0.0025 | 0 | NULL | NULL | NULL | 47 | 0 | 0 | 0 | 0 | 0 | 50 | 0 | 0 | 0 | 0 | 0 | 92 | 0 | 1550 | 132 | 0
7A05648 | 低合金 | HRB400D | 1648 | 0.00067 |  | 0.00033 |  | 0.003 | 73400 | [5 empty] | 0.475 |  | 0.004 | 0.013 | NULL | 0.031 | 0.0035 | 0.0013 | 0.0025 | 0 | NULL | NULL | NULL | 13 | 0 | 0 | 0 | 0 | 30 | 25 | 0 | 0 | 0 | 0 | 0 | 68 | 0 | 1440 | 132 | 0
7A05647 | 低合金 | HRB400D | 1666 | 0.00088 |  | 0.0003 |  | 0.002 | 71050 | [5 empty] | 0.472 |  | 0.004 | 0.013 | NULL | 0.031 | 0.0036 | 0.0014 | 0.0015 | 0 | NULL | NULL | NULL | 13 | 0 | 0 | 0 | 0 | 30 | 25 | 0 | 0 | 0 | 0 | 0 | 70 | 0 | 1490 | 132 | 0
7A05646 | 低合金 | HRB400D | 1695 | 0.0008 |  | 0.00031 |  | 0.003 | 72900 | [5 empty] | 0.489 |  | 0.004 | 0.011 | NULL | 0.032 | 0.0034 | 0.0013 | 0.0015 | 0 | NULL | NULL | NULL | 13 | 0 | 0 | 0 | 0 | 30 | 25 | 0 | 0 | 0 | 0 | 0 | 80 | 0 | 1490 | 132 | 0
7A05645 | 低合金 | HRB400D | 1684 | 0.00078 |  | 0.00043 |  | 0.002 | 72400 | [5 empty] | 0.451 |  | 0.005 | 0.012 | NULL | 0.029 | 0.0046 | 0.0023 | 0.0017 | 0 | NULL | NULL | NULL | 13 | 0 | 0 | 0 | 0 | 29 | 50 | 0 | 0 | 0 | 0 | 0 | 85 | 0 | 1490 | 132 | 0
7A05644 | 低合金 | HRB400D | 1650 | 0.00088 |  | 0.00035 |  | 0 | 72950 | [5 empty] | 0.47 |  | 0.006 | 0.013 | NULL | 0.031 | 0.0036 | 0.0014 | 0.0019 | 0 | NULL | NULL | NULL | 14 | 0 | 0 | 0 | 0 | 30 | 25 | 0 | 0 | 0 | 0 | 0 | 82 | 0 | 1570 | 132 | 0
7A05643 | 低合金 | HRB400D | 1651 | 0.00072 |  | 0.00036 |  | 0.002 | 74100 | [5 empty] | 0.463 |  | 0.005 | 0.012 | NULL | 0.032 | 0.0051 | 0.0029 | 0.002 | 0 | NULL | NULL | NULL | 14 | 0 | 0 | 0 | 0 | 30 | 25 | 0 | 0 | 0 | 0 | 0 | 68 | 0 | 1510 | 132 | 0
7A05642 | 低合金 | HRB400D | 1672 | 0.00072 |  | 0.00033 |  | 0.002 | 73050 | [5 empty] | 0.469 |  | 0.005 | 0.012 | NULL | 0.029 | 0.0041 | 0.0019 | 0.0019 | 0 | NULL | NULL | NULL | 13 | 0 | 0 | 0 | 0 | 29 | 25 | 0 | 0 | 0 | 0 | 0 | 68 | 0 | 1520 | 132 | 0
7A05641 | 低合金 | HRB400D | 1643 | 0.00073 |  | 0.00033 |  | 0 | 73400 | [5 empty] | 0.472 |  | 0.004 | 0.012 | NULL | 0.029 | 0.0038 | 0.0016 | 0.002 | 0 | NULL | NULL | NULL | 13 | 0 | 0 | 29 | 0 | 29 | 25 | 0 | 0 | 0 | 0 | 0 | 68 | 0 | 1540 | 132 | 0
7A05640 | 低合金 | HRB400B | 1675 | 0.00068 |  | 0.00027 |  | 0.002 | 74550 | [5 empty] | 0.469 |  | 0.004 | 0.011 | NULL | 0.031 | 0.0036 | 0.0014 | 0.0021 | 0 | NULL | NULL | NULL | 13 | 0 | 0 | 30 | 0 | 0 | 25 | 0 | 0 | 0 | 0 | 0 | 54 | 0 | 1460 | 132 | 0
7A05639 | 低合金 | HRB400D | 1648 | 0.00045 |  | 0.00042 |  | 0.002 | 71200 | [5 empty] | 0.472 |  | 0.004 | 0.011 | NULL | 0.031 | 0.0035 | 0.0013 | 0.0022 | 0 | NULL | NULL | NULL | 13 | 0 | 0 | 30 | 0 | 0 | 50 | 0 | 0 | 0 | 0 | 0 | 85 | 0 | 1560 | 132 | 0
7A05638 | 低合金 | HRB400D | 1663 | 0.00041 |  | 0.00032 |  | 0.002 | 75500 | [5 empty] | 0.46 |  | 0.004 | 0.012 | NULL | 0.031 | 0.0035 | 0.0013 | 0.0022 | 0 | NULL | NULL | NULL | 13 | 0 | 0 | 30 | 0 | 0 | 50 | 0 | 0 | 0 | 0 | 0 | 85 | 0 | 1500 | 132 | 0
7A05637 | 低合金 | HRB400D | 1666 | 0.00073 |  | 0.00027 |  | 0.004 | 73950 | [5 empty] | 0.482 |  | 0.004 | 0.01 | NULL | 0.034 | 0.1733 | 0.1385 | 0.0033 | 0 | NULL | NULL | NULL | 13 | 0 | 0 | 0 | 0 | 30 | 0 | 25 | 0 | 0 | 0 | 0 | 85 | 0 | 1500 | 88 | 0
7A05636 | 低合金 | HRB400D | 1664 | 0.00064 |  | 0.00035 |  | 0.002 | 73300 | [5 empty] | 0.46 |  | 0.004 | 0.011 | NULL | 0.032 | 0.0038 | 0.0016 | 0.0022 | 0 | NULL | NULL | NULL | 12 | 0 | 0 | 0 | 0 | 30 | 25 | 0 | 0 | 0 | 0 | 0 | 95 | 0 | 1510 | 88 | 0
7A05635 | 低合金 | HRB400D | 1640 | 0.00066 |  | 0.00036 |  | 0.002 | 74700 | [5 empty] | 0.46 |  | 0.004 | 0.011 | NULL | 0.032 | 0.0035 | 0.0013 | 0.0018 | 0 | NULL | NULL | NULL | 12 | 0 | 0 | 0 | 0 | 30 | 25 | 0 | 0 | 0 | 0 | 0 | 85 | 0 | 1520 | 88 | 0
7A05634 | 低合金 | HRB400D | 1659 | 0.00066 |  | 0.00032 |  | 0.002 | 75350 | [5 empty] | 0.456 |  | 0.004 | 0.011 | NULL | 0.032 | 0.0044 | 0.0022 | 0.0019 | 0 | NULL | NULL | NULL | 12 | 0 | 0 | 0 | 0 | 30 | 25 | 0 | 0 | 0 | 0 | 0 | 75 | 0 | 1510 | 88 | 0
7A05633 | 低合金 | HRB400B | 1653 | 0.00058 |  | 0.00036 |  | 0.002 | 72800 | [5 empty] | 0.456 |  | 0.004 | 0.011 | NULL | 0.034 | 0.0048 | 0.0026 | 0.0019 | 0 | NULL | NULL | NULL | 15 | 0 | 0 | 0 | 0 | 30 | 25 | 0 | 0 | 0 | 0 | 0 | 85 | 0 | 1520 | 88 | 0
7A05632 | 低合金 | HRB400B | 1681 | 0.00068 |  | 0.00029 |  | 0.001 | 64200 | [5 empty] | 0.467 |  | 0.004 | 0.011 | NULL | 0.034 | 0.0044 | 0.0022 | 0.0012 | 0 | NULL | NULL | NULL | 15 | 0 | 0 | 0 | 0 | 30 | 25 | 0 | 0 | 0 | 0 | 0 | 95 | 0 | 1500 | 88 | 0
7A05631 | 低合金 | HRB400B | 1670 | 0.00059 |  | 0.00032 |  | 0.001 | 73100 | [5 empty] | 0.451 |  | 0.004 | 0.011 | NULL | 0.032 | 0.0037 | 0.0015 | 0.0017 | 0 | NULL | NULL | NULL | 15 | 0 | 0 | 0 | 0 | 30 | 50 | 0 | 0 | 0 | 0 | 0 | 85 | 0 | 1530 | 88 | 0
7A05630 | 低合金 | HRB400B | 1676 | 0.00066 |  | 0.00036 |  | 0.001 | 75600 | [5 empty] | 0.464 |  | 0.005 | 0.01 | NULL | 0.033 | 0.0053 | 0.0031 | 0.0018 | 0 | NULL | NULL | NULL | 15 | 0 | 0 | 0 | 0 | 30 | 50 | 0 | 0 | 0 | 0 | 0 | 85 | 0 | 1520 | 88 | 0
7A05629 | 低合金 | HRB400B | 1672 | 0.0003 |  | 0.00031 |  | 0.001 | 73950 | [5 empty] | 0.479 |  | 0.004 | 0.01 | NULL | 0.035 | 0.0036 | 0.0014 | 0.0022 | 0 | NULL | NULL | NULL | 15 | 0 | 0 | 0 | 0 | 30 | 50 | 0 | 0 | 0 | 0 | 0 | 110 | 0 | 1530 | 88 | 0
7A05628 | 低合金 | HRB400B | 1684 | 0.00052 |  | 0.00034 |  | 0.001 | 71650 | [5 empty] | 0.465 |  | 0.005 | 0.011 | NULL | 0.035 | 0.0058 | 0.0035 | 0.0018 | 0 | NULL | NULL | NULL | 15 | 0 | 0 | 0 | 0 | 32 | 50 | 0 | 0 | 0 | 0 | 0 | 95 | 0 | 1510 | 88 | 0
7A05627 | 低合金 | HRB400B | 1656 | 0.0006 |  | 0.00036 |  | 0.002 | 72800 | [5 empty] | 0.461 |  | 0.004 | 0.009 | NULL | 0.033 | 0.0038 | 0.0016 | 0.0014 | 0 | NULL | NULL | NULL | 15 | 0 | 0 | 0 | 0 | 32 | 25 | 0 | 0 | 0 | 0 | 0 | 75 | 0 | 1500 | 88 | 0
7A05626 | 低合金 | HRB400D | 1686 | 0.0005 |  | 0.00035 |  | 0.002 | 74100 | [5 empty] | 0.451 |  | 0.004 | 0.01 | NULL | 0.031 | 0.0045 | 0.0023 | 0.0021 | 0 | NULL | NULL | NULL | 12 | 0 | 0 | 0 | 0 | 30 | 50 | 0 | 0 | 0 | 0 | 0 | 95 | 0 | 1510 | 88 | 0
7A05625 | 低合金 | HRB400D | 1683 | 0.00058 |  | 0.00039 |  | 0.002 | 74700 | [5 empty] | 0.469 |  | 0.004 | 0.009 | NULL | 0.031 | 0.0044 | 0.0021 | 0.002 | 0 | NULL | NULL | NULL | 12 | 0 | 0 | 0 | 0 | 30 | 0 | 25 | 0 | 0 | 0 | 0 | 85 | 0 | 1510 | 88 | 0
7A05624 | 低合金 | HRB400D | 1693 | 0.00061 |  | 0.00035 |  | 0.002 | 75400 | [5 empty] | 0.468 |  | 0.004 | 0.01 | NULL | 0.031 | 0.0038 | 0.0016 | 0.0024 | 0 | NULL | NULL | NULL | 12 | 0 | 0 | 0 | 0 | 30 | 0 | 25 | 0 | 0 | 0 | 0 | 85 | 0 | 1500 | 88 | 0
7A05623 | 低合金 | HRB400D | 1674 | 0.00073 |  | 0.00028 |  | 0.002 | 71700 | [5 empty] | 0.469 |  | 0.002 | 0.009 | NULL | 0.031 | 0.0059 | 0.0036 | 0.0023 | 0 | NULL | NULL | NULL | 12 | 0 | 0 | 0 | 0 | 30 | 0 | 25 | 0 | 0 | 0 | 0 | 75 | 0 | 1500 | 88 | 0
7A05622 | 低合金 | HRB400D | 1658 | 0.00025 |  | 0.0004 |  | 0.002 | 70800 | [5 empty] | 0.461 |  | 0.005 | 0.015 | NULL | 0.03 | 0.0047 | 0.0024 | 0.0024 | 0 | NULL | NULL | NULL | 12 | 0 | 0 | 0 | 0 | 30 | 0 | 50 | 0 | 0 | 0 | 0 | 119 | 0 | 1550 | 88 | 0
7A05621 | 低合金 | HRB400D | 1656 | 0.00053 |  | 0.00036 |  | 0.002 | 74050 | [5 empty] | 0.46 |  | 0.005 | 0.014 | NULL | 0.031 | 0.0042 | 0.002 | 0.0027 | 0 | NULL | NULL | NULL | 12 | 0 | 0 | 0 | 0 | 28 | 25 | 0 | 0 | 0 | 0 | 0 | 85 | 0 | 1450 | 88 | 0
7A05620 | 低合金 | HRB400D | 1657 | 0.00026 |  | 0.00035 |  | 0 | 73700 | [5 empty] | 0.475 |  | 0.004 | 0.013 | NULL | 0.031 | 0.0039 | 0.0017 | 0.0024 | 0 | NULL | NULL | NULL | 12 | 0 | 0 | 0 | 0 | 30 | 50 | 0 | 0 | 0 | 0 | 0 | 85 | 0 | 1413 | 88 | 0
7A05619 | 低合金 | HRB400D | 1674 | 0.00086 |  | 0.00037 |  | 0.002 | 73700 | [5 empty] | 0.464 |  | 0.004 | 0.012 | NULL | 0.03 | 0.0034 | 0.0012 | 0.0021 | 0 | NULL | NULL | NULL | 12 | 0 | 0 | 0 | 0 | 28 | 25 | 0 | 0 | 0 | 0 | 0 | 68 | 0 | 1476 | 88 | 0
7A05618 | 低合金 | HRB400B | 1672 | 0.00075 |  | 0.00028 |  | 0.002 | 71500 | [5 empty] | 0.447 |  | 0.004 | 0.013 | NULL | 0.033 | 0.0046 | 0.0023 | 0.0015 | 0 | NULL | NULL | NULL | 6 | 0 | 0 | 0 | 0 | 40 | 25 | 0 | 0 | 0 | 0 | 0 | 68 | 0 | 1415 | 88 | 0
7A05617 | 低合金 | HRB400B | 1648 | 0.00067 |  | 0.00031 |  | 0 | 74500 | [5 empty] | 0.458 |  | 0.006 | 0.016 | NULL | 0.033 | 0.0036 | 0.0014 | 0.0023 | 0 | NULL | NULL | NULL | 6 | 0 | 0 | 0 | 0 | 40 | 25 | 0 | 0 | 0 | 0 | 0 | 68 | 0 | 1370 | 88 | 0
7A05616 | 低合金 | HRB400B | 1651 | 0.00066 |  | 0.00036 |  | 0.003 | 71050 | [5 empty] | 0.459 |  | 0.008 | 0.02 | NULL | 0.034 | 0.0045 | 0.0022 | 0.0021 | 0 | NULL | NULL | NULL | 6 | 0 | 0 | 0 | 0 | 40 | 25 | 0 | 0 | 0 | 0 | 0 | 85 | 0 | 1415 | 88 | 0
7A05615 | 低合金 | HRB400B | 1651 | 0.00083 |  | 0.00024 |  | 0.003 | 73200 | [5 empty] | 0.467 |  | 0.005 | 0.013 | NULL | 0.034 | 0.0037 | 0.0015 | 0.0026 | 0 | NULL | NULL | NULL | 6 | 0 | 0 | 0 | 0 | 40 | 0 | 0 | 0 | 0 | 0 | 0 | 68 | 0 | 1464 | 88 | 20
7A05614 | 低合金 | HRB400B | 1663 | 0.00095 |  | 0.00037 |  | 0.003 | 71650 | [5 empty] | 0.45 |  | 0.005 | 0.013 | NULL | 0.034 | 0.0039 | 0.0017 | 0.002 | 0 | NULL | NULL | NULL | 6 | 0 | 0 | 0 | 0 | 40 | 0 | 0 | 0 | 0 | 0 | 0 | 51 | 0 | 1448 | 88 | 20
7A05613 | 低合金 | HRB400B | 1666 | 0.00073 |  | 0.00033 |  | 0.004 | 72550 | [5 empty] | 0.469 |  | 0.008 | 0.019 | NULL | 0.034 | 0.0036 | 0.0014 | 0.002 | 0 | NULL | NULL | NULL | 6 | 0 | 0 | 0 | 0 | 40 | 25 | 0 | 0 | 0 | 0 | 0 | 85 | 0 | 1414 | 88 | 0
7A05612 | 低合金 | HRB400B | 1650 | 0.00061 |  | 0.00025 |  | 0.003 | 71300 | [5 empty] | 0.45 |  | 0.002 | 0.008 | NULL | 0.034 | 0.0086 | 0.0062 | 0.0008 | 0 | NULL | NULL | NULL | 42 | 0 | 0 | 0 | 0 | 0 | 25 | 0 | 0 | 0 | 0 | 0 | 85 | 0 | 1331 | 88 | 0
7A05611 | 低合金 | HRB400D | 1648 | 0.00093 |  | 0.00034 |  | 0.003 | 68500 | [5 empty] | 0.474 |  | 0.005 | 0.012 | NULL | 0.031 | 0.0038 | 0.0016 | 0.0026 | 0 | NULL | NULL | NULL | 14 | 0 | 0 | 0 | 0 | 30 | 0 | 0 | 0 | 0 | 0 | 0 | 51 | 0 | 1475 | 88 | 20
7A05610 | 低合金 | HRB400D | 1693 | 0.00075 |  | 0.00026 |  | 0.003 | 74800 | [5 empty] | 0.469 |  | 0.007 | 0.016 | NULL | 0.031 | 0.0034 | 0.0013 | 0.0017 | 0 | NULL | NULL | NULL | 12 | 0 | 0 | 0 | 0 | 28 | 25 | 0 | 0 | 0 | 0 | 0 | 68 | 0 | 1395 | 88 | 0
7A05609 | 低合金 | HRB400B | 1681 | 0.00094 |  | 0.00034 |  | 0.003 | 69550 | [5 empty] | 0.466 |  | 0.004 | 0.009 | NULL | 0.035 | 0.0038 | 0.0016 | 0.0017 | 0 | NULL | NULL | NULL | 42 | 0 | 0 | 0 | 0 | 0 | 0 | 0 | 0 | 0 | 0 | 0 | 51 | 0 | 1304 | 88 | 20
7A05608 | 低合金 | HRB400B | 1683 | 0.00094 |  | 0.0002 |  | 0.003 | 67700 | [5 empty] | 0.466 |  | 0.008 | 0.021 | NULL | 0.035 | 0.0036 | 0.0014 | 0.003 | 0 | NULL | NULL | NULL | 6 | 0 | 0 | 0 | 0 | 38 | 0 | 0 | 0 | 0 | 0 | 0 | 51 | 0 | 1359 | 88 | 20
7A05607 | 低合金 | HRB400B | 1682 | 0.00101 |  | 0.00037 |  | 0 | 68700 | [5 empty] | 0.444 |  | 0.005 | 0.012 | NULL | 0.033 | 0.0036 | 0.0014 | 0.0019 | 0 | NULL | NULL | NULL | 6 | 0 | 0 | 0 | 0 | 40 | 0 | 0 | 0 | 0 | 0 | 0 | 51 | 0 | 1393 | 88 | 20
7A05606 | 低合金 | HRB400B | 1675 | 0.00072 |  | 0.00037 |  | 0.002 | 71550 | [5 empty] | 0.461 |  | 0.008 | 0.02 | NULL | 0.034 | 0.0067 | 0.0043 | 0.003 | 0 | NULL | NULL | NULL | 6 | 0 | 0 | 0 | 0 | 40 | 25 | 0 | 0 | 0 | 0 | 0 | 85 | 0 | 1419 | 88 | 0
7A05605 | 低合金 | HRB400D | 1672 | 0.00013 |  | 0.0003 |  | 0.002 | 73250 | [5 empty] | 0.471 |  | 0.007 | 0.021 | NULL | 0.031 | 0.0038 | 0.0016 | 0.002 | 0 | NULL | NULL | NULL | 13 | 0 | 0 | 0 | 0 | 30 | 50 | 0 | 0 | 0 | 0 | 0 | 95 | 0 | 1420 | 132 | 0
7A05604 | 低合金 | HRB400D | 1665 | 0.00037 |  | 0.00034 |  | 0 | 71950 | [5 empty] | 0.479 |  | 0.006 | 0.017 | NULL | 0.033 | 0.0037 | 0.0015 | 0.0022 | 0 | NULL | NULL | NULL | 13 | 0 | 0 | 0 | 0 | 30 | 50 | 0 | 0 | 0 | 0 | 0 | 90 | 0 | 1500 | 132 | 0
7A05603 | 低合金 | HRB400D | 1717 | 0.00021 |  | 0.00027 |  | 0.001 | 70550 | [5 empty] | 0.475 |  | 0.007 | 0.023 | NULL | 0.033 | 0.0037 | 0.0015 | 0.0022 | 0 | NULL | NULL | NULL | 40 | 0 | 0 | 0 | 0 | 0 | 50 | 0 | 0 | 0 | 0 | 0 | 95 | 0 | 1500 | 132 | 0
7A05602 | 低合金 | HRB400B | 1659 | 0.00075 |  | 0.00027 |  | 0.001 | 72700 | [5 empty] | 0.466 |  | 0.007 | 0.022 | NULL | 0.035 | 0.0037 | 0.0015 | 0.0019 | 0 | NULL | NULL | NULL | 7 | 0 | 0 | 0 | 0 | 40 | 25 | 0 | 0 | 0 | 0 | 0 | 66 | 0 | 1450 | 132 | 0
7A05601 | 低合金 | HRB400B | 1632 | 0.00028 |  | 0.00031 |  | 0.001 | 70500 | [5 empty] | 0.465 |  | 0.007 | 0.019 | 0 | 0.035 | 0.0045 | 0.0022 | 0.0023 | 0 | NULL | NULL | 0 | 7 | 0 | 0 | 0 | 0 | 40 | 50 | 0 | 0 | 0 | 0 | 0 | 90 | 0 | 1420 | 132 | 0
7A05600 | 低合金 | HRB400D | 1654 | 0.00047 |  | 0.00034 |  | 0.001 | 70100 | [5 empty] | 0.475 |  | 0.006 | 0.019 | NULL | 0.032 | 0.0044 | 0.0021 | 0.0025 | 0 | NULL | NULL | NULL | 13 | 0 | 0 | 0 | 0 | 30 | 50 | 0 | 0 | 0 | 0 | 0 | 82 | 0 | 1400 | 132 | 0
7A05599 | 低合金 | HRB400D | 1651 | 0.0006 |  | 0.00034 |  | 0.001 | 69850 | [5 empty] | 0.466 |  | 0.008 | 0.021 | NULL | 0.032 | 0.0043 | 0.002 | 0.002 | 0 | NULL | NULL | NULL | 7 | 0 | 0 | 0 | 0 | 30 | 25 | 0 | 0 | 0 | 0 | 0 | 75 | 0 | 1450 | 132 | 0
7A05598 | 低合金 | HRB400D | 1679 | 0.00023 |  | 0.00031 |  | 0.001 | 72800 | [5 empty] | 0.451 |  | 0.008 | 0.022 | NULL | 0.032 | 0.0046 | 0.0024 | 0.0026 | 0 | NULL | NULL | NULL | 13 | 0 | 0 | 0 | 0 | 30 | 50 | 0 | 0 | 0 | 0 | 0 | 90 | 0 | 1520 | 132 | 0
7A05597 | 低合金 | HRB400D | 1635 | 0.00046 |  | 0.00037 |  | 0.001 | 70750 | [5 empty] | 0.476 |  | 0.008 | 0.021 | NULL | 0.032 | 0.0038 | 0.0016 | 0.0028 | 0 | NULL | NULL | NULL | 13 | 0 | 0 | 0 | 0 | 30 | 50 | 0 | 0 | 0 | 0 | 0 | 85 | 0 | 1490 | 132 | 0
7A05596 | 低合金 | HRB400D | 1689 | 0.00067 |  | 0.00034 |  | 0.001 | 72000 | [5 empty] | 0.476 |  | 0.006 | 0.015 | NULL | 0.033 | 0.0041 | 0.0019 | 0.002 | 0 | NULL | NULL | NULL | 12 | 0 | 0 | 0 | 0 | 39 | 25 | 0 | 0 | 0 | 0 | 0 | 60 | 0 | 1370 | 132 | 0
7A05595 | 低合金 | HRB400D | 1694 | 0.00031 |  | 0.00032 |  | 0 | 68100 | [5 empty] | 0.466 |  | 0.006 | 0.015 | NULL | 0.032 | 0.0034 | 0.0012 | 0.0027 | 0 | NULL | NULL | NULL | 13 | 0 | 0 | 0 | 0 | 30 | 50 | 0 | 0 | 0 | 0 | 0 | 90 | 0 | 1510 | 132 | 0
7A05594 | 低合金 | HRB400D | 1694 | 0.00063 |  | 0.00037 |  | 0.002 | 72850 | [5 empty] | 0.479 |  | 0.006 | 0.016 | NULL | 0.033 | 0.0038 | 0.0016 | 0.0017 | 0 | NULL | NULL | NULL | 13 | 0 | 0 | 0 | 0 | 39 | 25 | 0 | 0 | 0 | 0 | 0 | 70 | 0 | 1480 | 132 | 0
7A05593 | 低合金 | HRB400D | 1678 | 0.00035 |  | 0.00033 |  | 0 | 72150 | [5 empty] | 0.464 |  | 0.005 | 0.014 | NULL | 0.033 | 0.0036 | 0.0014 | 0.0025 | 0 | NULL | NULL | NULL | 13 | 0 | 0 | 0 | 0 | 29 | 50 | 0 | 0 | 0 | 0 | 0 | 90 | 0 | 1480 | 132 | 0
7A05592 | 低合金 | HRB400D | 1677 | 0.00019 |  | 0.00036 |  | 0.001 | 71450 | [5 empty] | 0.465 |  | 0.006 | 0.015 | NULL | 0.032 | 0.0037 | 0.0015 | 0.0016 | 0 | NULL | NULL | NULL | 13 | 0 | 0 | 0 | 0 | 29 | 50 | 0 | 0 | 0 | 0 | 0 | 92 | 0 | 1470 | 132 | 0
7A05591 | 低合金 | HRB400D | 1692 | 0.0006 |  | 0.00028 |  | 0 | 69400 | [5 empty] | 0.475 |  | 0.006 | 0.013 | NULL | 0.032 | 0.0036 | 0.0014 | 0.0018 | 0 | NULL | NULL | NULL | 13 | 0 | 0 | 0 | 0 | 28 | 25 | 0 | 0 | 0 | 0 | 0 | 66 | 0 | 1400 | 132 | 0
7A05590 | 低合金 | HRB400D | 1699 | 0.00043 |  | 0.00025 |  | 0 | 68250 | [5 empty] | 0.469 |  | 0.006 | 0.018 | NULL | 0.031 | 0.0038 | 0.0016 | 0.0019 | 0 | NULL | NULL | NULL | 12 | 0 | 0 | 0 | 0 | 28 | 50 | 0 | 0 | 0 | 0 | 0 | 85 | 0 | 1420 | 132 | 0
7A05589 | 低合金 | HRB400D | 1664 | 0.00079 |  | 0.00034 |  | 0.002 | 69100 | [5 empty] | 0.46 |  | 0.006 | 0.013 | NULL | 0.03 | 0.0037 | 0.0015 | 0.0022 | 0 | NULL | NULL | NULL | 13 | 0 | 0 | 0 | 0 | 28 | 25 | 0 | 0 | 0 | 0 | 0 | 68 | 0 | 1490 | 132 | 0
7A05588 | 低合金 | HRB400D | 1677 | 0.00044 |  | 0.00042 |  | 0.002 | 71450 | [5 empty] | 0.478 |  | 0.006 | 0.014 | NULL | 0.031 | 0.0039 | 0.0017 | 0.0021 | 0 | NULL | NULL | NULL | 13 | 0 | 0 | 0 | 0 | 29 | 50 | 0 | 0 | 0 | 0 | 0 | 85 | 0 | 1550 | 132 | 0
7A05587 | 低合金 | HRB400D | 1650 | 0 |  | 0 |  | 0 | 72100 | [5 empty] | 0.471 |  | 0.005 | 0.011 | NULL | 0.03 | 0.0036 | 0.0014 | 0.0019 | 0 | NULL | NULL | NULL | 13 | 0 | 0 | 0 | 0 | 29 | 25 | 0 | 0 | 0 | 0 | 0 | 68 | 0 | 1510 | 132 | 0
7A05586 | 低合金 | HRB400D | 1653 | 0.00062 |  | 0.00034 |  | 0 | 72100 | [5 empty] | 0.467 |  | 0.005 | 0.014 | NULL | 0.031 | 0.0055 | 0.0032 | 0.0021 | 0 | NULL | NULL | NULL | 13 | 0 | 0 | 0 | 0 | 28 | 25 | 0 | 0 | 0 | 0 | 0 | 68 | 0 | 1500 | 132 | 0
7A05585 | 低合金 | HRB400D | 1704 | 0.00077 |  | 0.00025 |  | 0.002 | 70500 | [5 empty] | 0.482 |  | 0.049 | 0.014 | NULL | 0.03 | 0.0044 | 0.0022 | 0.0055 | 0 | NULL | NULL | NULL | 13 | 0 | 0 | 0 | 0 | 29 | 25 | 0 | 0 | 0 | 0 | 0 | 68 | 0 | 1510 | 132 | 0
7A05584 | 低合金 | HRB400D | 1656 | 0.00072 |  | 0.00032 |  | 0.002 | 73100 | [5 empty] | 0.472 |  | 0.006 | 0.012 | NULL | 0.03 | 0.0035 | 0.0013 | 0.0025 | 0 | NULL | NULL | NULL | 13 | 0 | 0 | 0 | 0 | 29 | 25 | 0 | 0 | 0 | 0 | 0 | 68 | 0 | 1480 | 132 | 0
7A05583 | 低合金 | HRB400B | 1658 | 0.00029 |  | 0.00032 |  | 0.002 | 72500 | [5 empty] | 0.458 |  | 0.006 | 0.013 | NULL | 0.034 | 0.0037 | 0.0015 | 0.0022 | 0 | NULL | NULL | NULL | 6 | 0 | 0 | 0 | 0 | 40 | 50 | 0 | 0 | 0 | 0 | 0 | 85 | 0 | 1490 | 132 | 0
7A05582 | 低合金 | HRB400B | 1645 | 0.00065 |  | 0.00035 |  | 0.002 | 71950 | [5 empty] | 0.468 |  | 0.005 | 0.012 | NULL | 0.031 | 0.0037 | 0.0015 | 0.0018 | 0 | NULL | NULL | NULL | 6 | 0 | 0 | 38 | 0 | 0 | 25 | 0 | 0 | 0 | 0 | 0 | 68 | 0 | 1450 | 132 | 0
7A05581 | 低合金 | HRB400B | 1686 | 0.0006 |  | 0.0003 |  | 0.001 | 72850 | [5 empty] | 0.46 |  | 0.004 | 0.01 | NULL | 0.034 | 0.0054 | 0.0031 | 0.0033 | 0 | NULL | NULL | NULL | 44 | 0 | 0 | 0 | 0 | 0 | 50 | 0 | 0 | 0 | 0 | 0 | 85 | 0 | 1460 | 132 | 0
7A05580 | 低合金 | HRB400D | 1691 | 0.00055 |  | 0.00024 |  | 0.001 | 71400 | [5 empty] | 0.465 |  | 0.008 | 0.013 | NULL | 0.03 | 0.0066 | 0.0042 | 0.002 | 0 | NULL | NULL | NULL | 12 | 0 | 0 | 28 | 0 | 0 | 25 | 0 | 0 | 0 | 0 | 0 | 85 | 0 | 1440 | 132 | 0
7A05579 | 低合金 | HRB400D | 1698 | 0.00068 |  | 0.00033 |  | 0.001 | 71600 | [5 empty] | 0.462 |  | 0.008 | 0.017 | NULL | 0.031 | 0.0047 | 0.0025 | 0.003 | 0 | NULL | NULL | NULL | 13 | 0 | 0 | 28 | 0 | 0 | 25 | 0 | 0 | 0 | 0 | 0 | 68 | 0 | 1450 | 132 | 0
7A05578 | 低合金 | HRB400D | 1663 | 0.00043 |  | 0.0004 |  | 0.002 | 70150 | [5 empty] | 0.46 |  | 0.004 | 0.012 | NULL | 0.031 | 0.0046 | 0.0023 | 0.0023 | 0 | NULL | NULL | NULL | 13 | 0 | 0 | 29 | 0 | 0 | 25 | 0 | 0 | 0 | 0 | 0 | 85 | 0 | 1470 | 132 | 0
7A05577 | 低合金 | HRB400D | 1688 | 0.00067 |  | 0.00029 |  | 0.002 | 73400 | [5 empty] | 0.465 |  | 0.005 | 0.012 | NULL | 0.032 | 0.0038 | 0.0015 | 0.0021 | 0 | NULL | NULL | NULL | 12 | 0 | 0 | 28 | 0 | 0 | 25 | 0 | 0 | 0 | 0 | 0 | 68 | 0 | 1420 | 132 | 0
7A05576 | 低合金 | HRB400B | 1677 | 0.00072 |  | 0.00027 |  | 0.002 | 71700 | [5 empty] | 0.469 |  | 0.006 | 0.012 | NULL | 0.032 | 0.0038 | 0.0016 | 0.0019 | 0 | NULL | NULL | NULL | 6 | 0 | 0 | 40 | 0 | 0 | 25 | 0 | 0 | 0 | 0 | 0 | 68 | 0 | 1460 | 132 | 0
7A05575 | 低合金 | HRB400D | 1677 | 0.00058 |  | 0.00027 |  | 0.002 | 75150 | [5 empty] | 0.476 |  | 0.006 | 0.013 | NULL | 0.03 | 0.0791 | 0.0653 | 0.002 | 0 | NULL | NULL | NULL | 14 | 0 | 0 | 0 | 0 | 30 | 25 | 0 | 0 | 0 | 0 | 0 | 85 | 0 | 1402 | 88 | 0
7A05574 | 低合金 | HRB400D | 1676 | 0.00103 |  | 0.00024 |  | 0.002 | 72350 | [5 empty] | 0.454 |  | 0.006 | 0.012 | NULL | 0.03 | 0.0036 | 0.0014 | 0.0026 | 0 | NULL | NULL | NULL | 14 | 0 | 0 | 0 | 0 | 30 | 0 | 0 | 0 | 0 | 0 | 0 | 51 | 0 | 1448 | 88 | 20
7A05573 | 低合金 | HRB400D | 1666 | 0.00071 |  | 0.00025 |  | 0.002 | 73900 | [5 empty] | 0.454 |  | 0.008 | 0.018 | NULL | 0.029 | 0.0037 | 0.0015 | 0.0026 | 0 | NULL | NULL | NULL | 14 | 0 | 0 | 0 | 0 | 30 | 25 | 0 | 0 | 0 | 0 | 0 | 68 | 0 | 1445 | 88 | 0
7A05572 | 低合金 | HRB400D | 1682 | 0.00063 |  | 0.00037 |  | 0 | 73450 | [5 empty] | 0.487 |  | 0.009 | 0.018 | NULL | 0.031 | 0.0037 | 0.0015 | 0.0032 | 0 | NULL | NULL | NULL | 14 | 0 | 0 | 0 | 0 | 30 | 25 | 0 | 0 | 0 | 0 | 0 | 68 | 0 | 1403 | 88 | 0
7A05571 | 低合金 | HRB400D | 1672 | 0.00072 |  | 0.0002 |  | 0.002 | 71500 | [5 empty] | 0.46 |  | 0.007 | 0.014 | NULL | 0.031 | 0.0038 | 0.0016 | 0.0031 | 0 | NULL | NULL | NULL | 14 | 0 | 0 | 0 | 0 | 30 | 25 | 0 | 0 | 0 | 0 | 0 | 68 | 0 | 1372 | 88 | 0
7A05570 | 低合金 | HRB400D | 1646 | 0.0007 |  | 0.00027 |  | 0.002 | 70500 | [5 empty] | 0.492 |  | 0.01 | 0.021 | NULL | 0.031 | 0.0038 | 0.0016 | 0.003 | 0 | NULL | NULL | NULL | 14 | 0 | 0 | 0 | 0 | 30 | 25 | 0 | 0 | 0 | 0 | 0 | 68 | 0 | 1512 | 88 | 0
7A05569 | 低合金 | HRB400D | 1672 | 0.00068 |  | 0.00036 |  | 0.002 | 74350 | [5 empty] | 0.48 |  | 0.008 | 0.018 | NULL | 0.03 | 0.0035 | 0.0013 | 0.0033 | 0 | NULL | NULL | NULL | 14 | 0 | 0 | 0 | 0 | 30 | 25 | 0 | 0 | 0 | 0 | 0 | 85 | 0 | 1389 | 88 | 0
7A05568 | 低合金 | HRB400D | 1658 | 0.00073 |  | 0.00026 |  | 0.002 | 76100 | [5 empty] | 0.463 |  | 0.006 | 0.013 | NULL | 0.031 | 0.0037 | 0.0015 | 0.0028 | 0 | NULL | NULL | NULL | 14 | 0 | 0 | 0 | 0 | 32 | 25 | 0 | 0 | 0 | 0 | 0 | 68 | 0 | 1490 | 77 | 0
7A05567 | 低合金 | HRB400D | 1678 | 0.00061 |  | 0.00029 |  | 0.002 | 75050 | [5 empty] | 0.459 |  | 0.005 | 0.013 | NULL | 0.029 | 0.0035 | 0.0013 | 0.0015 | 0 | NULL | NULL | NULL | 14 | 0 | 0 | 0 | 0 | 30 | 25 | 0 | 0 | 0 | 0 | 0 | 68 | 0 | 1446 | 88 | 0
7A05566 | 低合金 | HRB400D | 1666 | 0.00072 |  | 0.00026 |  | 0.002 | 75700 | [5 empty] | 0.464 |  | 0.005 | 0.012 | NULL | 0.03 | 0.0038 | 0.0016 | 0.0022 | 0 | NULL | NULL | NULL | 14 | 0 | 0 | 0 | 0 | 30 | 25 | 0 | 0 | 0 | 0 | 0 | 68 | 0 | 1464 | 88 | 0
7A05565 | 低合金 | HRB400D | 1804 | 0.00074 |  | 0.00027 |  | 0.002 | 75800 | [5 empty] | 0.479 |  | 0.006 | 0.012 | NULL | 0.032 | 0.0036 | 0.0014 | 0.0019 | 0 | NULL | NULL | NULL | 14 | 0 | 0 | 0 | 0 | 30 | 25 | 0 | 0 | 0 | 0 | 0 | 68 | 0 | 1457 | 88 | 0
7A05564 | 低合金 | HRB400D | 1686 | 0.00091 |  | 0.00024 |  | 0.002 | 71750 | [5 empty] | 0.464 |  | 0.005 | 0.013 | NULL | 0.029 | 0.0037 | 0.0015 | 0.0022 | 0 | NULL | NULL | NULL | 14 | 0 | 0 | 0 | 0 | 30 | 0 | 0 | 0 | 0 | 0 | 0 | 51 | 0 | 1434 | 88 | 20
7A05563 | 低合金 | HRB400D | 1674 | 0.00081 |  | 0.00024 |  | 0.002 | 73550 | [5 empty] | 0.459 |  | 0.007 | 0.012 | NULL | 0.03 | 0.0043 | 0.0021 | 0.0025 | 0 | NULL | NULL | NULL | 14 | 0 | 0 | 0 | 0 | 30 | 0 | 0 | 0 | 0 | 0 | 0 | 68 | 0 | 1448 | 88 | 20
7A05562 | 低合金 | HRB400D | 1674 | 0.00078 |  | 0.00031 |  | 0.002 | 71600 | [5 empty] | 0.476 |  | 0.007 | 0.016 | NULL | 0.03 | 0.0039 | 0.0016 | 0.0034 | 0 | NULL | NULL | NULL | 14 | 0 | 0 | 0 | 0 | 30 | 25 | 0 | 0 | 0 | 0 | 0 | 68 | 0 | 1453 | 88 | 0
7A05561 | 低合金 | HRB400D | 1666 | 0.00092 |  | 0.00028 |  | 0.002 | 72700 | [5 empty] | 0.477 |  | 0.009 | 0.018 | NULL | 0.032 | 0.0039 | 0.0017 | 0.0032 | 0 | NULL | NULL | NULL | 14 | 0 | 0 | 0 | 0 | 30 | 0 | 0 | 0 | 0 | 0 | 0 | 51 | 0 | 1444 | 88 | 20
7A05560 | 低合金 | HRB400D | 1689 | 0.00066 |  | 0.00037 |  | 0.002 | 71450 | [5 empty] | 0.468 |  | 0.007 | 0.014 | NULL | 0.031 | 0.0039 | 0.0017 | 0.0023 | 0 | NULL | NULL | NULL | 13 | 0 | 0 | 0 | 0 | 30 | 25 | 0 | 0 | 0 | 0 | 0 | 66 | 0 | 1450 | 132 | 0
7A05559 | 低合金 | HRB400B | 1720 | 0.00027 |  | 0.0003 |  | 0 | 73100 | [5 empty] | 0.463 |  | 0.006 | 0.013 | NULL | 0.032 | 0.0049 | 0.0026 | 0.0023 | 0 | NULL | NULL | NULL | 40 | 0 | 0 | 0 | 0 | 0 | 75 | 0 | 0 | 0 | 0 | 0 | 94 | 0 | 1550 | 0 | 0
7A05558 | 低合金 | HRB400B | 1663 | 0.00028 |  | 0.00033 |  | 0.002 | 75800 | [5 empty] | 0.451 |  | 0.007 | 0.016 | NULL | 0.034 | 0.0036 | 0.0014 | 0.0031 | 0 | NULL | NULL | NULL | 0 | 0 | 0 | 0 | 0 | 40 | 75 | 0 | 0 | 0 | 0 | 0 | 94 | 0 | 1420 | 0 | 0
7A05557 | 低合金 | HRB400B | 1650 | 0.00018 |  | 0.00039 |  | 0.001 | 73350 | [5 empty] | 0.445 |  | 0.005 | 0.011 | NULL | 0.033 | 0.0038 | 0.0016 | 0.0036 | 0 | NULL | NULL | NULL | 7 | 0 | 0 | 0 | 0 | 40 | 25 | 0 | 0 | 0 | 0 | 0 | 94 | 0 | 1420 | 0 | 0
7A05556 | 低合金 | HRB400B | 1800 | 0.00051 |  | 0.00029 |  | 0.001 | 66000 | [5 empty] | 0.454 |  | 0.004 | 0.009 | NULL | 0.032 | 0.0037 | 0.0015 | 0.0017 | 0 | NULL | NULL | NULL | 7 | 0 | 0 | 0 | 0 | 40 | 25 | 0 | 0 | 0 | 0 | 0 | 75 | 0 | 1450 | 0 | 0
7A05555 | 低合金 | HRB400B | 1671 | 0.0005 |  | 0.00021 |  | 0.001 | 72600 | [5 empty] | 0.459 |  | 0.006 | 0.011 | NULL | 0.034 | 0.0037 | 0.0015 | 0.0027 | 0 | NULL | NULL | NULL | 6 | 0 | 0 | 0 | 0 | 40 | 50 | 0 | 0 | 0 | 0 | 0 | 85 | 0 | 1420 | 0 | 0
7A05554 | 低合金 | HRB400B | 1645 | 0.00055 |  | 0.00037 |  | 0.001 | 70700 | [5 empty] | 0.459 |  | 0.006 | 0.014 | NULL | 0.034 | 0.0038 | 0.0016 | 0.0026 | 0 | NULL | NULL | NULL | 8 | 0 | 0 | 0 | 0 | 40 | 50 | 0 | 0 | 0 | 0 | 0 | 78 | 0 | 1450 | 132 | 0
7A05553 | 低合金 | HRB400B | 1661 | 0.00066 |  | 0.00041 |  | 0.002 | 72300 | [5 empty] | 0.453 |  | 0.006 | 0.013 | NULL | 0.035 | 0.0037 | 0.0015 | 0.0041 | 0 | NULL | NULL | NULL | 7 | 0 | 0 | 0 | 0 | 40 | 25 | 0 | 0 | 0 | 0 | 0 | 68 | 0 | 1480 | 132 | 0
7A05552 | 低合金 | HRB400B | 1688 | 0.00074 |  | 0.0003 |  | 0.002 | 73500 | [5 empty] | 0.45 |  | 0.005 | 0.012 | NULL | 0.034 | 0.0036 | 0.0014 | 0.0035 | 0 | NULL | NULL | NULL | 7 | 0 | 0 | 0 | 0 | 39 | 25 | 0 | 0 | 0 | 0 | 0 | 0 | 0 | 1360 | 132 | 0
7A05551 | 低合金 | HRB400B | 1676 | 0.00051 |  | 0.00026 |  | 0.002 | 70950 | [5 empty] | 0.461 |  | 0.006 | 0.015 | NULL | 0.033 | 0.0049 | 0.0026 | 0.0027 | 0 | NULL | NULL | NULL | 7 | 0 | 0 | 0 | 0 | 40 | 50 | 0 | 0 | 0 | 0 | 0 | 80 | 0 | 1520 | 132 | 0
7A05550 | 低合金 | HRB400B | 1678 | 0.00095 |  | 0.0003 |  | 0.002 | 76250 | [5 empty] | 0.465 |  | 0.007 | 0.014 | NULL | 0.035 | 0.0036 | 0.0014 | 0.0027 | 0 | NULL | NULL | NULL | 7 | 0 | 0 | 0 | 0 | 40 | 0 | 0 | 0 | 0 | 0 | 0 | 55 | 0 | 1460 | 132 | 20
7A05549 | 低合金 | HRB400B | 1662 | 0.0004 |  | 0.00035 |  | 0.002 | 72800 | [5 empty] | 0.466 |  | 0.007 | 0.013 | NULL | 0.033 | 0.0035 | 0.0013 | 0.0016 | 0 | NULL | NULL | NULL | 7 | 0 | 0 | 0 | 0 | 40 | 50 | 0 | 0 | 0 | 0 | 0 | 85 | 0 | 1510 | 132 | 0
7A05548 | 低合金 | HRB400B | 1655 | 0.00023 |  | 0.00041 |  | 0.002 | 72450 | [5 empty] | 0.461 |  | 0.006 | 0.012 | NULL | 0.033 | 0.0036 | 0.0014 | 0.0018 | 0 | NULL | NULL | NULL | 7 | 0 | 0 | 0 | 0 | 40 | 50 | 0 | 0 | 0 | 0 | 0 | 92 | 0 | 1520 | 132 | 0
7A05547 | 低合金 | HRB400B | 1671 | 0.00026 |  | 0.00036 |  | 0.002 | 73550 | [5 empty] | 0.457 |  | 0.005 | 0.012 | NULL | 0.033 | 0.0069 | 0.0045 | 0.0027 | 0 | NULL | NULL | NULL | 7 | 0 | 0 | 0 | 0 | 40 | 50 | 0 | 0 | 0 | 0 | 0 | 90 | 0 | 1540 | 132 | 0
7A05546 | 低合金 | HRB400B | 1653 | 0.00016 |  | 0.00042 |  | 0.002 | 74950 | [5 empty] | 0.456 |  | 0.005 | 0.012 | NULL | 0.034 | 0.0036 | 0.0015 | 0.0037 | 0 | NULL | NULL | NULL | 7 | 0 | 0 | 0 | 0 | 39 | 50 | 0 | 0 | 0 | 0 | 0 | 90 | 0 | 1480 | 132 | 0
7A05545 | 低合金 | HRB400B | 1660 | 0.00073 |  | 0.00033 |  | 0.002 | 71450 | [5 empty] | 0.474 |  | 0.004 | 0.011 | NULL | 0.035 | 0.0036 | 0.0014 | 0.0032 | 0 | NULL | NULL | NULL | 6 | 0 | 0 | 0 | 0 | 40 | 25 | 0 | 0 | 0 | 0 | 0 | 68 | 0 | 1440 | 132 | 0
7A05544 | 低合金 | HRB400B | 1659 | 0.00074 |  | 0.00038 |  | 0.002 | 70350 | [5 empty] | 0.447 |  | 0.005 | 0.011 | NULL | 0.033 | 0.0036 | 0.0014 | 0.0032 | 0 | NULL | NULL | NULL | 6 | 0 | 0 | 0 | 0 | 41 | 25 | 0 | 0 | 0 | 0 | 0 | 68 | 0 | 1460 | 132 | 0
7A05543 | 低合金 | HRB400B | 1672 | 0.00034 |  | 0.00029 |  | 0.002 | 72700 | [5 empty] | 0.468 |  | 0.005 | 0.011 | NULL | 0.033 | 0.0049 | 0.0027 | 0.004 | 0 | NULL | NULL | NULL | 7 | 0 | 0 | 0 | 0 | 42 | 50 | 0 | 0 | 0 | 0 | 0 | 90 | 0 | 1590 | 132 | 0
7A05542 | 低合金 | HRB400B | 1639 | 0.00047 |  | 0.00034 |  | 0.002 | 74500 | [5 empty] | 0.475 |  | 0.006 | 0.013 | NULL | 0.034 | 0.0036 | 0.0014 | 0.0032 | 0 | NULL | NULL | NULL | 6 | 0 | 0 | 0 | 0 | 41 | 25 | 0 | 0 | 0 | 0 | 0 | 85 | 0 | 1500 | 132 | 0
7A05541 | 低合金 | HRB400B | 1658 | 0.00043 |  | 0.00036 |  | 0.001 | 69750 | [5 empty] | 0.47 |  | 0.006 | 0.013 | NULL | 0.035 | 0.0039 | 0.0017 | 0.003 | 0 | NULL | NULL | NULL | 6 | 0 | 0 | 0 | 0 | 40 | 50 | 0 | 0 | 0 | 0 | 0 | 85 | 0 | 1480 | 132 | 0
7A05540 | 低合金 | HRB400B | 1662 | 0.00057 |  | 0.00025 |  | 0.001 | 68650 | [5 empty] | 0.476 |  | 0.005 | 0.012 | NULL | 0.035 | 0.0037 | 0.0015 | 0.0032 | 0 | NULL | NULL | NULL | 7 | 0 | 0 | 0 | 0 | 41 | 25 | 0 | 0 | 0 | 0 | 0 | 80 | 0 | 1500 | 132 | 0
7A05539 | 低合金 | HRB400B | 1688 | 0.00071 |  | 0.00023 |  | 0.001 | 70050 | [5 empty] | 0.472 |  | 0.006 | 0.012 | NULL | 0.035 | 0.0038 | 0.0016 | 0.0026 | 0 | NULL | NULL | NULL | 7 | 0 | 0 | 0 | 0 | 42 | 25 | 0 | 0 | 0 | 0 | 0 | 68 | 0 | 1460 | 132 | 0
7A05538 | 低合金 | HRB400B | 1708 | 0.0007 |  | 0.00022 |  | 0.002 | 71000 | [5 empty] | 0.467 |  | 0.005 | 0.011 | NULL | 0.034 | 0.0059 | 0.0036 | 0.0022 | 0 | NULL | NULL | NULL | 7 | 0 | 0 | 40 | 0 | 0 | 25 | 0 | 0 | 0 | 0 | 0 | 68 | 0 | 1460 | 132 | 0
7A05537 | 低合金 | HRB400B | 1687 | 0.00068 |  | 0.00029 |  | 0.001 | 70600 | [5 empty] | 0.456 |  | 0.007 | 0.015 | NULL | 0.034 | 0.0034 | 0.0013 | 0.003 | 0 | NULL | NULL | NULL | 6 | 0 | 0 | 39 | 0 | 0 | 25 | 0 | 0 | 0 | 0 | 0 | 68 | 0 | 1420 | 132 | 0
7A05536 | 低合金 | HRB400B | 1697 | 0.00078 |  | 0.00026 |  | 0.001 | 68550 | [5 empty] | 0.459 |  | 0.005 | 0.011 | NULL | 0.033 | 0.0037 | 0.0015 | 0.0024 | 0 | NULL | NULL | NULL | 6 | 0 | 0 | 39 | 0 | 0 | 25 | 0 | 0 | 0 | 0 | 0 | 68 | 0 | 1380 | 132 | 0
7A05535 | 低合金 | HRB400B | 0 | 0.00086 |  | 0.00024 |  | 0.002 | 70700 | [5 empty] | 0.466 |  | 0.006 | 0.011 | NULL | 0.033 | 0.0042 | 0.002 | 0.0026 | 0 | NULL | NULL | NULL | 45 | 0 | 0 | 0 | 0 | 0 | 50 | 0 | 0 | 0 | 0 | 0 | 90 | 0 | 1520 | 132 | 0
7A05534 | 低合金 | HRB400B | 1691 | 0.00052 |  | 0.00028 |  | 0.002 | 73150 | [5 empty] | 0.453 |  | 0.006 | 0.013 | NULL | 0.034 | 0.0047 | 0.0025 | 0.0022 | 0 | NULL | NULL | NULL | 6 | 0 | 0 | 39 | 0 | 0 | 50 | 0 | 0 | 0 | 0 | 0 | 85 | 0 | 1420 | 132 | 0
7A05533 | 低合金 | HRB400B | 1695 | 0.00075 |  | 0.00031 |  | 0.002 | 72500 | [5 empty] | 0.462 |  | 0.005 | 0.013 | NULL | 0.04 | 0.0049 | 0.0026 | 0.0026 | 0 | NULL | NULL | NULL | 42 | 0 | 0 | 0 | 0 | 0 | 25 | 0 | 0 | 0 | 0 | 0 | 68 | 0 | 1300 | 132 | 0
7A05532 | 低合金 | HRB400B | 1707 | 0.00079 |  | 0.0003 |  | 0.002 | 66350 | [5 empty] | 0.458 |  | 0.007 | 0.015 | NULL | 0.033 | 0.0036 | 0.0014 | 0.0022 | 0 | NULL | NULL | NULL | 6 | 0 | 0 | 39 | 0 | 0 | 25 | 0 | 0 | 0 | 0 | 0 | 68 | 0 | 1420 | 132 | 0
7A05531 | 低合金 | HRB400B | 1654 | 0.00042 |  | 0.00036 |  | 0.002 | 71150 | [5 empty] | 0.47 |  | 0.005 | 0.014 | NULL | 0.034 | 0.0045 | 0.0023 | 0.0018 | 0 | NULL | NULL | NULL | 6 | 0 | 0 | 37 | 0 | 0 | 50 | 0 | 0 | 0 | 0 | 0 | 85 | 0 | 1450 | 132 | 0
7A05530 | 低合金 | HRB400B | 1698 | 0.00071 |  | 0.00029 |  | 0.002 | 67850 | [5 empty] | 0.474 |  | 0.005 | 0.013 | NULL | 0.034 | 0.0037 | 0.0015 | 0.0029 | 0 | NULL | NULL | NULL | 7 | 0 | 0 | 0 | 0 | 40 | 0 | 25 | 0 | 0 | 0 | 0 | 75 | 0 | 1380 | 88 | 0
7A05529 | 低合金 | HRB400B | 1678 | 0.00066 |  | 0.00021 |  | 0.002 | 70050 | [5 empty] | 0.463 |  | 0.007 | 0.014 | NULL | 0.034 | 0.0038 | 0.0016 | 0.0021 | 0 | NULL | NULL | NULL | 6 | 0 | 0 | 0 | 0 | 35 | 0 | 25 | 0 | 0 | 0 | 0 | 75 | 0 | 1200 | 88 | 0
7A05528 | 低合金 | HRB400B | 1655 | 0.00053 |  | 0.00028 |  | 0.002 | 59450 | [5 empty] | 0.467 |  | 0.005 | 0.013 | NULL | 0.035 | 0.0042 | 0.002 | 0.0025 | 0 | NULL | NULL | NULL | 7 | 0 | 0 | 0 | 0 | 40 | 0 | 50 | 0 | 0 | 0 | 0 | 93 | 0 | 1440 | 88 | 0
7A05527 | 低合金 | HRB400B | 1656 | 0.00051 |  | 0.00028 |  | 0.002 | 70600 | [5 empty] | 0.457 |  | 0.006 | 0.013 | NULL | 0.036 | 0.0039 | 0.0017 | 0.0025 | 0 | NULL | NULL | NULL | 5 | 0 | 0 | 0 | 0 | 39 | 0 | 50 | 0 | 0 | 0 | 0 | 102 | 0 | 1360 | 88 | 0
7A05526 | 低合金 | HRB400B | 1671 | 0.00073 |  | 0.00024 |  | 0.002 | 67150 | [5 empty] | 0.454 |  | 0.005 | 0.013 | NULL | 0.033 | 0.0035 | 0.0013 | 0.003 | 0 | NULL | NULL | NULL | 8 | 0 | 0 | 0 | 0 | 40 | 0 | 25 | 0 | 0 | 0 | 0 | 75 | 0 | 1480 | 88 | 0
7A05525 | 低合金 | HRB400B | 1661 | 0.00052 |  | 0.00029 |  | 0.003 | 75300 | [5 empty] | 0.453 |  | 0.004 | 0.013 | NULL | 0.034 | 0.0054 | 0.0031 | 0.0029 | 0 | NULL | NULL | NULL | 7 | 0 | 0 | 0 | 0 | 40 | 0 | 50 | 0 | 0 | 0 | 0 | 93 | 0 | 1440 | 88 | 0
7A05524 | 低合金 | HRB400B | 1672 | 0.00043 |  | 0.00028 |  | 0.002 | 77400 | [5 empty] | 0.455 |  | 0.005 | 0.012 | NULL | 0.032 | 0.0043 | 0.0021 | 0.0028 | 0 | NULL | NULL | NULL | 7 | 0 | 0 | 0 | 0 | 40 | 0 | 50 | 0 | 0 | 0 | 0 | 90 | 0 | 1500 | 88 | 0
7A05523 | 低合金 | HRB400B | 1629 | 0.00061 |  | 0.00033 |  | 0.002 | 74650 | [5 empty] | 0.45 |  | 0.006 | 0.015 | NULL | 0.034 | 0.0037 | 0.0015 | 0.0029 | 0 | NULL | NULL | NULL | 6 | 0 | 0 | 0 | 0 | 39 | 0 | 25 | 0 | 0 | 0 | 0 | 73 | 0 | 1330 | 88 | 0
7A05522 | 低合金 | HRB400B | 0 | 0.00057 |  | 0.00038 |  | 0.002 | 69200 | [5 empty] | 0.455 |  | 0.005 | 0.013 | NULL | 0.033 | 0.0036 | 0.0014 | 0.0022 | 0 | NULL | NULL | NULL | 7 | 0 | 0 | 0 | 0 | 40 | 0 | 50 | 0 | 0 | 0 | 0 | 85 | 0 | 1470 | 88 | 0
7A05521 | 低合金 | HRB400B | 1655 | 0.00063 |  | 0.00037 |  | 0.002 | 73550 | [5 empty] | 0.465 |  | 0.005 | 0.012 | NULL | 0.033 | 0.0059 | 0.0036 | 0.0026 | 0 | NULL | NULL | NULL | 7 | 0 | 0 | 0 | 0 | 40 | 0 | 25 | 0 | 0 | 0 | 0 | 85 | 0 | 1480 | 88 | 0
7A05520 | 低合金 | HRB400B | 1666 | 0.00024 |  | 0.0004 |  | 0.002 | 72250 | [5 empty] | 0.45 |  | 0.009 | 0.011 | NULL | 0.033 | 0.0043 | 0.0021 | 0.0028 | 0 | NULL | NULL | NULL | 7 | 0 | 0 | 0 | 0 | 40 | 0 | 50 | 0 | 0 | 0 | 0 | 110 | 0 | 1510 | 88 | 0
7A05519 | 低合金 | HRB400B | 1640 | 0.0003 |  | 0.00033 |  | 0.002 | 70950 | [5 empty] | 0.45 |  | 0.006 | 0.011 | NULL | 0.034 | 0.0044 | 0.0021 | 0.0028 | 0 | NULL | NULL | NULL | 7 | 0 | 0 | 0 | 0 | 40 | 0 | 75 | 0 | 0 | 0 | 0 | 110 | 0 | 1500 | 88 | 0
7A05518 | 低合金 | HRB400B | 1674 | 0.00045 |  | 0.00022 |  | 0.002 | 72150 | [5 empty] | 0.462 |  | 0.006 | 0.016 | NULL | 0.034 | 0.0077 | 0.0054 | 0.0039 | 0 | NULL | NULL | NULL | 7 | 0 | 0 | 0 | 0 | 40 | 0 | 50 | 0 | 0 | 0 | 0 | 95 | 0 | 1440 | 88 | 0
7A05517 | 低合金 | HRB400B | 1674 | 0.00043 |  | 0.00023 |  | 0.001 | 70800 | [5 empty] | 0.476 |  | 0.007 | 0.017 | NULL | 0.034 | 0.0052 | 0.003 | 0.0028 | 0 | NULL | NULL | NULL | 7 | 0 | 0 | 0 | 0 | 40 | 0 | 50 | 0 | 0 | 0 | 0 | 95 | 0 | 1510 | 132 | 0
7A05516 | 低合金 | HRB400B | 1647 | 0.00045 |  | 0.00031 |  | 0.001 | 72350 | [5 empty] | 0.466 |  | 0.007 | 0.015 | NULL | 0.034 | 0.0088 | 0.0064 | 0.0027 | 0 | NULL | NULL | NULL | 6 | 0 | 0 | 0 | 0 | 40 | 0 | 50 | 0 | 0 | 0 | 0 | 85 | 0 | 1520 | 132 | 0
7A05515 | 低合金 | HRB400B | 1666 | 0.00033 |  | 0.00021 |  | 0.001 | 70950 | [5 empty] | 0.458 |  | 0.008 | 0.016 | NULL | 0.035 | 0.0043 | 0.0021 | 0.0028 | 0 | NULL | NULL | NULL | 6 | 0 | 0 | 0 | 0 | 40 | 50 | 0 | 0 | 0 | 0 | 0 | 85 | 0 | 1441 | 88 | 0
7A05514 | 低合金 | HRB400D | 1715 | 0.00068 |  | 0.00021 |  | 0 | 71200 | [5 empty] | 0.486 |  | 0.008 | 0.017 | NULL | 0.034 | 0.005 | 0.0028 | 0.0038 | 0 | NULL | NULL | NULL | 42 | 0 | 0 | 0 | 0 | 0 | 0 | 50 | 0 | 0 | 0 | 0 | 68 | 0 | 1450 | 132 | 0
7A05513 | 低合金 | HRB400D | 1656 | 0.00079 |  | 0.0003 |  | 0.001 | 63600 | [5 empty] | 0.473 |  | 0.003 | 0.016 | 0 | 0.031 | 0.0047 | 0.0029 | 0 | 0.001 | NULL | NULL | NULL | 40 | 0 | 0 | 0 | 0 | 0 | 0 | 50 | 0 | 0 | 0 | 0 | 68 | 0 | 1519 | 132 | 0
7A05512 | 低合金 | HRB400D | 1684 | 0.00072 |  | 0.00032 |  | 0.001 | 72950 | [5 empty] | 0.46 |  | 0.004 | 0.012 | 0 | 0.03 | 0.0049 | 0.0031 | 0 | 0.001 | NULL | NULL | NULL | 42 | 0 | 0 | 0 | 0 | 0 | 0 | 50 | 0 | 0 | 0 | 0 | 68 | 0 | 1615 | 132 | 0
7A05511 | 低合金 | HRB400D | 1658 | 9e-05 |  | 0.00025 |  | 0.001 | 76850 | [5 empty] | 0.464 |  | 0.002 | 0.016 | 0 | 0.032 | 0.0045 | 0.0028 | 0 | 0.001 | NULL | NULL | NULL | 43 | 0 | 0 | 0 | 0 | 0 | 25 | 0 | 0 | 0 | 0 | 0 | 42 | 0 | 1540 | 132 | 0
7A05510 | 低合金 | HRB400B | 1684 | 0.00089 |  | 0.00025 |  | 0.001 | 68600 | [5 empty] | 0.469 |  | 0.004 | 0.015 | 0 | 0.035 | 0.0077 | 0.0048 | 0.0004 | 0.001 | NULL | NULL | NULL | 6 | 0 | 0 | 0 | 0 | 40 | 25 | 0 | 0 | 0 | 0 | 0 | 61 | 0 | 1400 | 88 | 0
7A05509 | 低合金 | HRB400B | 1666 | 0.00077 |  | 0.00037 |  | 0.001 | 67950 | [5 empty] | 0.457 |  | 0.004 | 0.016 | 0 | 0.032 | 0.005 | 0.0031 | 0 | 0 | NULL | NULL | NULL | 7 | 0 | 0 | 0 | 0 | 40 | 25 | 0 | 0 | 0 | 0 | 0 | 68 | 0 | 1500 | 88 | 0
7A05508 | 低合金 | HRB400B | 1647 | 0.00086 |  | 0.00036 |  | 0.001 | 70000 | [5 empty] | 0.446 |  | 0.004 | 0.013 | 0 | 0.032 | 0.0046 | 0.0029 | 0.0004 | 0 | NULL | NULL | NULL | 7 | 0 | 0 | 0 | 0 | 40 | 0 | 0 | 0 | 0 | 0 | 0 | 68 | 0 | 1483 | 88 | 20
7A05507 | 低合金 | HRB400B | 1661 | 0.00083 |  | 0.00023 |  | 0.001 | 75050 | [5 empty] | 0.46 |  | 0.007 | 0.016 | 0 | 0.032 | 0.0051 | 0.0032 | 0.0026 | 0.001 | NULL | NULL | NULL | 6 | 0 | 0 | 0 | 0 | 40 | 0 | 0 | 0 | 0 | 0 | 0 | 68 | 0 | 1427 | 88 | 20
7A05506 | 低合金 | HRB400B | 1664 | 0.00066 |  | 0.00025 |  | 0.002 | 72150 | [5 empty] | 0.456 |  | 0.005 | 0.017 | 0 | 0.033 | 0.0046 | 0.0029 | 0 | 0.001 | NULL | NULL | NULL | 46 | 0 | 0 | 0 | 0 | 0 | 0 | 50 | 0 | 0 | 0 | 0 | 85 | 0 | 1474 | 88 | 0
7A05505 | 低合金 | HRB400B | 1679 | 0.0008 |  | 0.00037 |  | 0.002 | 70100 | [5 empty] | 0.471 |  | 0.006 | 0.018 | 0 | 0.035 | 0.0053 | 0.0033 | 0.0036 | 0.002 | NULL | NULL | NULL | 45 | 0 | 0 | 0 | 0 | 0 | 0 | 25 | 0 | 0 | 0 | 0 | 68 | 0 | 1520 | 132 | 0
7A05504 | 低合金 | HRB400B | 1671 | 0.00066 |  | 0.00024 |  | 0.001 | 72850 | [5 empty] | 0.479 |  | 0.009 | 0.017 | 0 | 0.036 | 0.0061 | 0.0038 | 0.0032 | 0.002 | NULL | NULL | NULL | 46 | 0 | 0 | 0 | 0 | 0 | 0 | 50 | 0 | 0 | 0 | 0 | 68 | 0 | 1474 | 132 | 0
7A05503 | 低合金 | HRB400B | 1642 | 0.00062 |  | 0.00031 |  | 0.002 | 71900 | [5 empty] | 0.481 |  | 0.008 | 0.017 | 0 | 0.036 | 0.0053 | 0.0033 | 0.0032 | 0.001 | NULL | NULL | NULL | 46 | 0 | 0 | 0 | 0 | 0 | 0 | 50 | 0 | 0 | 0 | 0 | 85 | 0 | 1476 | 88 | 0
7A05502 | 低合金 | HRB400B | 1684 | 0.00092 |  | 0.00027 |  | 0.001 | 71300 | [5 empty] | 0.46 |  | 0.006 | 0.015 | 0 | 0.036 | 0.0051 | 0.0032 | 0.0012 | 0.001 | NULL | NULL | NULL | 45 | 0 | 0 | 0 | 0 | 0 | 0 | 25 | 0 | 0 | 0 | 0 | 51 | 0 | 1500 | 132 | 0
7A05501 | 低合金 | HRB400B | 1671 | 0.00072 |  | 0.00024 |  | 0.001 | 70750 | [5 empty] | 0.467 |  | 0.005 | 0.016 | 0 | 0.035 | 0.0049 | 0.0031 | 0.0012 | 0.001 | NULL | NULL | NULL | 45 | 0 | 0 | 0 | 0 | 0 | 0 | 50 | 0 | 0 | 0 | 0 | 68 | 0 | 1448 | 88 | 0
7A05500 | 低合金 | HRB400B | 1677 | 0.00026 |  | 0.00025 |  | 0.001 | 70850 | [5 empty] | 0.48 |  | 0.006 | 0.014 | 0 | 0.036 | 0.0077 | 0.0048 | 0.0034 | 0.002 | NULL | NULL | NULL | 43 | 0 | 0 | 0 | 0 | 0 | 0 | 100 | 0 | 0 | 0 | 0 | 95 | 0 | 1500 | 132 | 0
7A05499 | 低合金 | HRB400B | 1657 | 0.0005 |  | 0.0003 |  | 0 | 71500 | [5 empty] | 0.476 |  | 0.001 | 0.013 | 0 | 0.034 | 0.0047 | 0.003 | 0.0024 | 0.002 | NULL | NULL | NULL | 45 | 0 | 0 | 0 | 0 | 0 | 0 | 75 | 0 | 0 | 0 | 0 | 85 | 0 | 1500 | 0 | 0
7A05498 | 低合金 | HRB400B | 1673 | 0.00057 |  | 0.00026 |  | 0 | 72450 | [5 empty] | 0.479 |  | 0.008 | 0.015 | 0 | 0.035 | 0.0058 | 0.0036 | 0.0014 | 0.001 | NULL | NULL | NULL | 39 | 0 | 0 | 0 | 0 | 0 | 0 | 75 | 0 | 0 | 0 | 0 | 62 | 0 | 1300 | 132 | 0
7A05497 | 低合金 | HRB400B | 1683 | 0.0003 |  | 0.00022 |  | 0.001 | 62800 | [5 empty] | 0.477 |  | 0.003 | 0.016 | 0 | 0.035 | 0.0049 | 0.0031 | 0 | 0.001 | NULL | NULL | NULL | 45 | 0 | 0 | 0 | 0 | 0 | 0 | 100 | 0 | 0 | 0 | 0 | 95 | 0 | 1450 | 132 | 0
7A05496 | 低合金 | HRB400B | 1708 | 0.00054 |  | 0.00023 |  | 0.001 | 71750 | [5 empty] | 0.487 |  | 0.003 | 0.013 | 0 | 0.035 | 0.0049 | 0.0031 | 0 | 0.002 | NULL | NULL | NULL | 45 | 0 | 0 | 0 | 0 | 0 | 0 | 75 | 0 | 0 | 0 | 0 | 78 | 0 | 1500 | 132 | 0
7A05495 | 低合金 | HRB400B | 1681 | 0.00061 |  | 0.00022 |  | 0.001 | 71150 | [5 empty] | 0.486 |  | 0.002 | 0.014 | 0 | 0.035 | 0.0049 | 0.003 | 0 | 0.001 | NULL | NULL | NULL | 45 | 0 | 0 | 0 | 0 | 0 | 0 | 50 | 0 | 0 | 0 | 0 | 75 | 0 | 1500 | 132 | 0
7A05494 | 低合金 | HRB400B | 0 | 0.0004 |  | 0.00011 |  | 0.001 | 70550 | [5 empty] | 0.493 |  | 0.003 | 0.016 | 0 | 0.036 | 0.0047 | 0.0029 | 0 | 0.001 | NULL | NULL | NULL | 45 | 0 | 0 | 0 | 0 | 0 | 0 | 75 | 0 | 0 | 0 | 0 | 90 | 0 | 1500 | 132 | 0
7A05493 | 低合金 | HRB400B | 1695 | 0.00042 |  | 0.00017 |  | 0.001 | 69700 | [5 empty] | 0.482 |  | 0.005 | 0.015 | 0 | 0.037 | 0.005 | 0.0031 | 0.0005 | 0 | NULL | NULL | NULL | 46 | 0 | 0 | 0 | 0 | 0 | 0 | 100 | 0 | 0 | 0 | 0 | 95 | 0 | 1520 | 132 | 0
7A05492 | 低合金 | HRB400B | 1679 | 0.00018 |  | 0.00025 |  | 0.001 | 68900 | [5 empty] | 0.466 |  | 0.002 | 0.015 | 0 | 0.032 | 0.005 | 0.0031 | 0 | 0.001 | NULL | NULL | NULL | 7 | 0 | 0 | 0 | 0 | 39 | 0 | 50 | 0 | 0 | 0 | 0 | 95 | 0 | 1520 | 110 | 0
7A05491 | 低合金 | HRB400B | 1709 | 6e-05 |  | 0.0002 |  | 0.001 | 71950 | [5 empty] | 0.473 |  | 0.003 | 0.016 | 0 | 0.036 | 0.0046 | 0.0029 | 0 | 0.001 | NULL | NULL | NULL | 46 | 0 | 0 | 0 | 0 | 0 | 0 | 50 | 0 | 0 | 0 | 0 | 92 | 0 | 1510 | 132 | 0
7A05490 | 低合金 | HRB400B | 1646 | 0.00025 |  | 0.00028 |  | 0.001 | 69600 | [5 empty] | 0.445 |  | 0.002 | 0.015 | 0 | 0.033 | 0.0047 | 0.0029 | 0.0004 | 0 | NULL | NULL | NULL | 7 | 0 | 0 | 0 | 0 | 40 | 0 | 50 | 0 | 0 | 0 | 0 | 105 | 0 | 1520 | 88 | 0
7A05489 | 低合金 | HRB400B | 1584 | 0.0002 |  | 0.00027 |  | 0.001 | 73300 | [5 empty] | 0.457 |  | 0.005 | 0.016 | 0 | 0.035 | 0.0055 | 0.0034 | 0.0004 | 0 | NULL | NULL | NULL | 7 | 0 | 0 | 0 | 0 | 40 | 0 | 50 | 0 | 0 | 0 | 0 | 105 | 0 | 1490 | 88 | 0
7A05488 | 低合金 | HRB400B | 1677 | 0.00044 |  | 0.00023 |  | 0.001 | 70000 | [5 empty] | 0.483 |  | 0.004 | 0.016 | 0 | 0.034 | 0.0049 | 0.003 | 0.0018 | 0.001 | NULL | NULL | NULL | 6 | 0 | 0 | 0 | 0 | 39 | 0 | 25 | 0 | 0 | 0 | 0 | 90 | 0 | 1380 | 88 | 0
7A05487 | 低合金 | HRB400B | 1645 | 0.00041 |  | 0.00026 |  | 0.001 | 67750 | [5 empty] | 0.455 |  | 0.005 | 0.016 | 0 | 0.033 | 0.0048 | 0.003 | 0.0016 | 0.001 | NULL | NULL | NULL | 7 | 0 | 0 | 0 | 0 | 40 | 0 | 50 | 0 | 0 | 0 | 0 | 98 | 0 | 1450 | 88 | 0
7A05486 | 低合金 | HRB400B | 1682 | 0.00071 |  | 0.00022 |  | 0.001 | 71850 | [5 empty] | 0.466 |  | 0.008 | 0.014 | 0 | 0.033 | 0.0049 | 0.0031 | 0.0019 | 0.001 | NULL | NULL | NULL | 6 | 0 | 0 | 0 | 0 | 40 | 0 | 25 | 0 | 0 | 0 | 0 | 75 | 0 | 1400 | 88 | 0
7A05485 | 低合金 | HRB400B | 1686 | 0.00046 |  | 0.00021 |  | 0 | 71000 | [5 empty] | 0.455 |  | 0.007 | 0.014 | 0 | 0.033 | 0.0047 | 0.003 | 0.0031 | 0.001 | NULL | NULL | NULL | 6 | 0 | 0 | 0 | 0 | 40 | 0 | 50 | 0 | 0 | 0 | 0 | 90 | 0 | 1380 | 88 | 0
7A05484 | 低合金 | HRB400B | 1676 | 0.00053 |  | 0.00025 |  | 0.002 | 63400 | [5 empty] | 0.468 |  | 0.009 | 0.02 | NULL | 0.035 | 0.0058 | 0.0035 | 0.0039 | 0 | NULL | NULL | NULL | 7 | 0 | 0 | 0 | 0 | 40 | 0 | 50 | 0 | 0 | 0 | 0 | 90 | 0 | 1450 | 88 | 0
7A05483 | 低合金 | HRB400B | 1651 | 0.0006 |  | 0.0003 |  | 0.002 | 75850 | [5 empty] | 0.452 |  | 0.006 | 0.016 | 0 | 0.033 | 0.0049 | 0.003 | 0.001 | 0.001 | NULL | NULL | NULL | 17 | 0 | 0 | 0 | 0 | 32 | 0 | 25 | 0 | 0 | 0 | 0 | 92 | 0 | 1540 | 88 | 0
7A05482 | 低合金 | HRB400B | 1689 | 0.00037 |  | 0.00024 |  | 0.002 | 77100 | [5 empty] | 0.453 |  | 0.009 | 0.021 | NULL | 0.033 | 0.0037 | 0.0015 | 0.0039 | 0 | NULL | NULL | NULL | 15 | 0 | 0 | 0 | 0 | 31 | 0 | 50 | 0 | 0 | 0 | 0 | 95 | 0 | 1460 | 88 | 0
7A05481 | 低合金 | HRB400B | 1684 | 0.00051 |  | 0.00024 |  | 0.001 | 72100 | [5 empty] | 0.469 |  | 0.007 | 0.014 | NULL | 0.032 | 0.0037 | 0.0015 | 0.0029 | 0 | NULL | NULL | NULL | 15 | 0 | 0 | 0 | 0 | 32 | 0 | 25 | 0 | 0 | 0 | 0 | 92 | 0 | 1510 | 88 | 0
7A05480 | 低合金 | HRB400B | 1668 | 0.00062 |  | 0.00018 |  | 0.001 | 67300 | [5 empty] | 0.461 |  | 0.007 | 0.015 | NULL | 0.034 | 0.0067 | 0.0044 | 0.0044 | 0.001 | NULL | NULL | NULL | 15 | 0 | 0 | 0 | 0 | 32 | 0 | 25 | 0 | 0 | 0 | 0 | 80 | 0 | 1500 | 88 | 0
7A05479 | 低合金 | HRB400B | 1669 | 0.00023 |  | 0.00019 |  | 0.001 | 74100 | [5 empty] | 0.456 |  | 0.008 | 0.017 | NULL | 0.034 | 0.0504 | 0.0434 | 0.0041 | 0 | NULL | NULL | NULL | 17 | 0 | 0 | 0 | 0 | 30 | 0 | 50 | 0 | 0 | 0 | 0 | 102 | 0 | 1580 | 88 | 0
7A05478 | 低合金 | HRB400B | 1679 | 0.00065 |  | 0.00023 |  | 0 | 71800 | [5 empty] | 0.467 |  | 0.007 | 0.015 | NULL | 0.032 | 0.0077 | 0.0053 | 0.0039 | 0 | NULL | NULL | NULL | 17 | 0 | 0 | 0 | 0 | 30 | 0 | 25 | 0 | 0 | 0 | 0 | 75 | 0 | 1580 | 88 | 0
7A05477 | 低合金 | HRB400B | 1663 | 0.00055 |  | 0.0003 |  | 0.002 | 76700 | [5 empty] | 0.452 |  | 0.011 | 0.015 | NULL | 0.032 | 0.5616 | 0.461 | 0.0048 | 0.001 | NULL | NULL | NULL | 16 | 0 | 0 | 0 | 0 | 30 | 0 | 25 | 0 | 0 | 0 | 0 | 85 | 0 | 1510 | 88 | 0
7A05476 | 低合金 | HRB400B | 1667 | 0.00046 |  | 0.0002 |  | 0.002 | 76050 | [5 empty] | 0.47 |  | 0.008 | 0.016 | NULL | 0.033 | 0.0057 | 0.0034 | 0.0043 | 0 | NULL | NULL | NULL | 16 | 0 | 0 | 0 | 0 | 30 | 0 | 50 | 0 | 0 | 0 | 0 | 95 | 0 | 1520 | 88 | 0
7A05475 | 低合金 | HRB400B | 1716 | 0.00049 |  | 0.00017 |  | 0.001 | 73100 | [5 empty] | 0.469 |  | 0.008 | 0.018 | NULL | 0.034 | 0.0036 | 0.0014 | 0.0033 | 0 | NULL | NULL | NULL | 7 | 0 | 0 | 0 | 0 | 40 | 0 | 50 | 0 | 0 | 0 | 0 | 95 | 0 | 1510 | 88 | 0
7A05474 | 低合金 | HRB400B | 1677 | 0.00065 |  | 0.00019 |  | 0.001 | 70350 | [5 empty] | 0.485 |  | 0.008 | 0.017 | NULL | 0.034 | 0.005 | 0.0028 | 0.0036 | 0 | NULL | NULL | NULL | 6 | 0 | 0 | 0 | 0 | 40 | 0 | 25 | 0 | 0 | 0 | 0 | 85 | 0 | 1430 | 88 | 0
7A05473 | 低合金 | HRB400B | 1698 | 0.00054 |  | 0.00019 |  | 0.001 | 68900 | [5 empty] | 0.458 |  | 0.01 | 0.018 | NULL | 0.032 | 0.0043 | 0.0021 | 0.0025 | 0 | NULL | NULL | NULL | 6 | 0 | 0 | 0 | 0 | 40 | 0 | 50 | 0 | 0 | 0 | 0 | 95 | 0 | 1500 | 88 | 0
7A05472 | 低合金 | HRB400B | 1674 | 0.00082 |  | 0.00023 |  | 0.001 | 72250 | [5 empty] | 0.467 |  | 0.007 | 0.013 | NULL | 0.035 | 0.0038 | 0.0016 | 0.0019 | 0 | NULL | NULL | NULL | 12 | 0 | 0 | 0 | 0 | 30 | 0 | 0 | 0 | 0 | 0 | 0 | 68 | 0 | 1320 | 88 | 20
7A05471 | 低合金 | HRB400B | 1686 | 0.00099 |  | 0.00037 |  | 0 | 67600 | [5 empty] | 0.463 |  | 0.008 | 0.014 | NULL | 0.036 | 0.0037 | 0.0015 | 0.0019 | 0 | NULL | NULL | NULL | 12 | 0 | 0 | 0 | 0 | 30 | 0 | 0 | 0 | 0 | 0 | 0 | 34 | 0 | 2725 | 88 | 20
7A05470 | 低合金 | HRB400B | 1679 | 0.00065 |  | 0.00023 |  | 0.001 | 65500 | [5 empty] | 0.466 |  | 0.005 | 0.009 | NULL | 0.034 | 0.0265 | 0.0234 | 0.0022 | 0 | NULL | NULL | NULL | 14 | 0 | 0 | 0 | 0 | 32 | 25 | 0 | 0 | 0 | 0 | 0 | 68 | 0 | 1505 | 88 | 0
7A05469 | 低合金 | HRB400B | 1676 | 0.00092 |  | 0.00019 |  | 0 | 67950 | [5 empty] | 0.472 |  | 0.01 | 0.019 | NULL | 0.032 | 0.0576 | 0.0488 | 0.004 | 0 | NULL | NULL | NULL | 14 | 0 | 0 | 0 | 0 | 32 | 0 | 0 | 0 | 0 | 0 | 0 | 51 | 0 | 1496 | 88 | 20
7A05468 | 低合金 | HRB400B | 1678 | 0.00082 |  | 0.00032 |  | 0.001 | 75150 | [5 empty] | 0.475 |  | 0.011 | 0.019 | NULL | 0.033 | 0.1026 | 0.0832 | 0.0036 | 0 | NULL | NULL | NULL | 14 | 0 | 0 | 0 | 0 | 32 | 0 | 0 | 0 | 0 | 0 | 0 | 68 | 0 | 1438 | 88 | 20
7A05467 | 低合金 | HRB400B | 1676 | 0.00078 |  | 0.0002 |  | 0.001 | 72500 | [5 empty] | 0.452 |  | 0.01 | 0.019 | NULL | 0.035 | 0.0038 | 0.0016 | 0.0031 | 0 | NULL | NULL | NULL | 6 | 0 | 0 | 0 | 0 | 40 | 0 | 0 | 0 | 0 | 0 | 0 | 68 | 0 | 1406 | 88 | 20
7A05466 | 低合金 | HRB400B | 1670 | 0.00068 |  | 0.00026 |  | 0.001 | 72250 | [5 empty] | 0.451 |  | 0.011 | 0.016 | NULL | 0.033 | 0.0053 | 0.003 | 0.0032 | 0 | NULL | NULL | NULL | 6 | 0 | 0 | 0 | 0 | 40 | 25 | 0 | 0 | 0 | 0 | 0 | 85 | 0 | 1450 | 88 | 0
7A05465 | 低合金 | HRB400B | 1688 | 0.00081 |  | 0.00023 |  | 0 | 74250 | [5 empty] | 0.455 |  | 0.006 | 0.01 | NULL | 0.033 | 0.0037 | 0.0015 | 0.0017 | 0 | NULL | NULL | NULL | 6 | 0 | 0 | 0 | 0 | 40 | 0 | 0 | 0 | 0 | 0 | 0 | 68 | 0 | 1398 | 88 | 20
7A05464 | 低合金 | HRB400B | 1677 | 0.00099 |  | 0.0002 |  | 0.001 | 70350 | [5 empty] | 0.457 |  | 0.01 | 0.018 | NULL | 0.034 | 0.0035 | 0.0014 | 0.0028 | 0 | NULL | NULL | NULL | 6 | 0 | 0 | 0 | 0 | 40 | 0 | 0 | 0 | 0 | 0 | 0 | 51 | 0 | 1415 | 88 | 20
7A05463 | 低合金 | HRB400B | 1678 | 0.00066 |  | 0.00023 |  | 0.001 | 71200 | [5 empty] | 0.449 |  | 0.011 | 0.016 | NULL | 0.034 | 0.0037 | 0.0015 | 0.0033 | 0 | NULL | NULL | NULL | 6 | 0 | 0 | 0 | 0 | 40 | 25 | 0 | 0 | 0 | 0 | 0 | 68 | 0 | 1418 | 88 | 0
7A05462 | 低合金 | HRB400B | 1691 | 0.00099 |  | 0.00027 |  | 0 | 70950 | [5 empty] | 0.467 |  | 0.011 | 0.02 | NULL | 0.033 | 0.0037 | 0.0015 | 0.0028 | 0 | NULL | NULL | NULL | 6 | 0 | 0 | 0 | 0 | 40 | 0 | 0 | 0 | 0 | 0 | 0 | 51 | 0 | 1424 | 88 | 20
7A05461 | 低合金 | HRB400B | 1687 | 0.00072 |  | 0.00028 |  | 0.001 | 70550 | [5 empty] | 0.457 |  | 0.011 | 0.018 | NULL | 0.033 | 0.0045 | 0.0023 | 0.003 | 0 | NULL | NULL | NULL | 6 | 0 | 0 | 0 | 0 | 40 | 25 | 0 | 0 | 0 | 0 | 0 | 68 | 0 | 1499 | 88 | 0
7A05460 | 低合金 | HRB400B | 1651 | 0.0008 |  | 0.00019 |  | 0.001 | 72200 | [5 empty] | 0.461 |  | 0.011 | 0.022 | NULL | 0.032 | 0.0035 | 0.0013 | 0.0029 | 0 | NULL | NULL | NULL | 6 | 0 | 0 | 0 | 0 | 40 | 0 | 0 | 0 | 0 | 0 | 0 | 68 | 0 | 1490 | 88 | 20
7A05459 | 低合金 | HRB400B | 1656 | 0.00088 |  | 0.00031 |  | 0 | 72850 | [5 empty] | 0.452 |  | 0.014 | 0.023 | NULL | 0.033 | 0.0044 | 0.0022 | 0.0025 | 0 | NULL | NULL | NULL | 7 | 0 | 0 | 0 | 0 | 40 | 0 | 0 | 0 | 0 | 0 | 0 | 68 | 0 | 1482 | 88 | 20
7A05458 | 低合金 | HRB400B | 1682 | 0.0009 |  | 0.00024 |  | 0 | 75900 | [5 empty] | 0.461 |  | 0.011 | 0.016 | NULL | 0.035 | 0.0036 | 0.0014 | 0.0034 | 0 | NULL | NULL | NULL | 6 | 0 | 0 | 0 | 0 | 38 | 0 | 0 | 0 | 0 | 0 | 0 | 51 | 0 | 1380 | 88 | 20
7A05457 | 低合金 | HRB400B | 1668 | 0.00021 |  | 0.00027 |  | 0.001 | 63000 | [5 empty] | 0.467 |  | 0.009 | 0.017 | NULL | 0.035 | 0.0053 | 0.0031 | 0.0019 | 0 | NULL | NULL | NULL | 5 | 0 | 0 | 0 | 0 | 40 | 75 | 0 | 0 | 0 | 0 | 0 | 90 | 0 | 1500 | 0 | 0
7A05456 | 低合金 | HRB400B | 1672 | 0.0001 |  | 0.00023 |  | 0 | 68950 | [5 empty] | 0.477 |  | 0.019 | 0.025 | NULL | 0.04 | 0.0035 | 0.0014 | 0.004 | 0 | NULL | NULL | NULL | 5 | 0 | 0 | 0 | 0 | 40 | 75 | 0 | 0 | 0 | 0 | 0 | 94 | 0 | 1400 | 0 | 0
7A05455 | 低合金 | HRB400B | 1689 | 0.00061 |  | 0.00025 |  | 0.001 | 62250 | [5 empty] | 0.467 |  | 0.009 | 0.017 | NULL | 0.033 | 0.0053 | 0.003 | 0.0031 | 0 | NULL | NULL | NULL | 7 | 0 | 0 | 0 | 0 | 40 | 25 | 0 | 0 | 0 | 0 | 0 | 85 | 0 | 1500 | 0 | 0
7A05454 | 低合金 | HRB400B | 1671 | 0.00051 |  | 0.00023 |  | 0.001 | 72700 | [5 empty] | 0.459 |  | 0.008 | 0.014 | NULL | 0.034 | 0.0036 | 0.0014 | 0.0038 | 0 | NULL | NULL | NULL | 7 | 0 | 0 | 0 | 0 | 40 | 75 | 0 | 0 | 0 | 0 | 0 | 102 | 0 | 1500 | 0 | 0
7A05453 | 低合金 | HRB400B | 1693 | 0.00069 |  | 0.0003 |  | 0.001 | 76400 | [5 empty] | 0.46 |  | 0.009 | 0.02 | NULL | 0.034 | 0.0041 | 0.0019 | 0.0029 | 0 | NULL | NULL | NULL | 7 | 0 | 0 | 0 | 0 | 40 | 25 | 0 | 0 | 0 | 0 | 0 | 68 | 0 | 1500 | 0 | 0
7A05452 | 低合金 | HRB400B | 1680 | 0.0002 |  | 0.00027 |  | 0.001 | 71100 | [5 empty] | 0.494 |  | 0.011 | 0.021 | NULL | 0.036 | 0.0045 | 0.0023 | 0.0051 | 0 | NULL | NULL | NULL | 7 | 0 | 0 | 40 | 0 | 0 | 75 | 0 | 0 | 0 | 0 | 0 | 94 | 0 | 1500 | 0 | 0
7A05451 | 低合金 | HRB400B | 0 | 0.00057 |  | 0.00025 |  | 0.001 | 68150 | [5 empty] | 0.461 |  | 0.009 | 0.016 | NULL | 0.032 | 0.0043 | 0.002 | 0.0029 | 0 | NULL | NULL | NULL | 7 | 0 | 0 | 0 | 0 | 40 | 25 | 0 | 0 | 0 | 0 | 0 | 85 | 0 | 1500 | 0 | 0
7A05450 | 低合金 | HRB400B | 1666 | 0.00015 |  | 0.00022 |  | 0.001 | 75300 | [5 empty] | 0.461 |  | 0.01 | 0.02 | NULL | 0.034 | 0.005 | 0.0027 | 0.0037 | 0 | NULL | NULL | NULL | 7 | 0 | 0 | 0 | 0 | 40 | 0 | 0 | 0 | 0 | 0 | 0 | 95 | 0 | 1500 | 88 | 0
7A05449 | 低合金 | HRB400B | 1672 | 0.00035 |  | 0.00032 |  | 0.001 | 67400 | [5 empty] | 0.475 |  | 0.01 | 0.025 | NULL | 0.033 | 0.0038 | 0.0016 | 0.0025 | 0 | NULL | NULL | NULL | 6 | 0 | 0 | 0 | 0 | 39 | 0 | 50 | 0 | 0 | 0 | 0 | 95 | 0 | 1450 | 88 | 0
7A05448 | 低合金 | HRB400B | 1683 | 0.00016 |  | 0.00031 |  | 0.001 | 77650 | [5 empty] | 0.457 |  | 0.01 | 0.023 | 0 | 0.035 | 0.0037 | 0.0015 | 0.0019 | 0 | NULL | NULL | 0 | 46 | 0 | 0 | 0 | 0 | 0 | 0 | 100 | 0 | 0 | 0 | 0 | 95 | 0 | 1580 | 132 | 0
7A05447 | 低合金 | HRB400B | 1659 | 0.00023 |  | 0.00033 |  | 0.001 | 71200 | [5 empty] | 0.476 |  | 0.009 | 0.023 | NULL | 0.036 | 0.0044 | 0.0021 | 0.0026 | 0 | NULL | NULL | NULL | 46 | 0 | 0 | 0 | 0 | 0 | 0 | 100 | 0 | 0 | 0 | 0 | 95 | 0 | 1610 | 132 | 0
7A05446 | 低合金 | HRB400B | 1666 | 0.00044 |  | 0.0003 |  | 0.001 | 73300 | [5 empty] | 0.486 |  | 0.01 | 0.021 | NULL | 0.035 | 0.0043 | 0.0021 | 0.0027 | 0 | NULL | NULL | NULL | 46 | 0 | 0 | 0 | 0 | 0 | 0 | 75 | 0 | 0 | 0 | 0 | 90 | 0 | 1600 | 132 | 0
7A05445 | 低合金 | HRB400B | 1653 | 0.00035 |  | 0.00029 |  | 0.001 | 73650 | [5 empty] | 0.476 |  | 0.008 | 0.016 | NULL | 0.035 | 0.0045 | 0.0023 | 0.0025 | 0 | NULL | NULL | NULL | 50 | 0 | 0 | 0 | 0 | 0 | 0 | 75 | 0 | 0 | 0 | 0 | 92 | 0 | 1700 | 132 | 0
7A05444 | 低合金 | HRB400B | 1683 | 0.00021 |  | 0.00027 |  | 0.001 | 78350 | [5 empty] | 0.48 |  | 0.008 | 0.016 | NULL | 0.035 | 0.0038 | 0.0016 | 0.0034 | 0 | NULL | NULL | NULL | 46 | 0 | 0 | 0 | 0 | 0 | 0 | 100 | 0 | 0 | 0 | 0 | 95 | 0 | 1590 | 132 | 0
7A05443 | 低合金 | HRB400B | 1661 | 0.00015 |  | 0.0003 |  | 0.001 | 71150 | [5 empty] | 0.486 |  | 0.009 | 0.018 | NULL | 0.036 | 0.0037 | 0.0015 | 0.0047 | 0 | NULL | NULL | NULL | 45 | 0 | 0 | 0 | 0 | 0 | 0 | 100 | 0 | 0 | 0 | 0 | 95 | 0 | 1590 | 132 | 0
7A05442 | 低合金 | HRB400B | 1637 | 0.00052 |  | 0.00037 |  | 0.001 | 70600 | [5 empty] | 0.46 |  | 0.009 | 0.017 | NULL | 0.035 | 0.0037 | 0.0015 | 0.0029 | 0 | NULL | NULL | NULL | 45 | 0 | 0 | 0 | 0 | 0 | 50 | 0 | 0 | 0 | 0 | 0 | 85 | 0 | 1560 | 132 | 0
7A05441 | 低合金 | HRB400B | 1651 | 0.00052 |  | 0.00028 |  | 0 | 71600 | [5 empty] | 0.481 |  | 0.009 | 0.019 | NULL | 0.037 | 0.0052 | 0.0029 | 0.0028 | 0 | NULL | NULL | NULL | 41 | 0 | 0 | 0 | 0 | 0 | 50 | 0 | 0 | 0 | 0 | 0 | 68 | 0 | 1450 | 132 | 0
7A05440 | 低合金 | HRB400B | 1732 | 0.00062 |  | 0.00031 |  | 0.003 | 63050 | [5 empty] | 0.474 |  | 0.007 | 0.014 | NULL | 0.035 | 0.0039 | 0.0016 | 0.0023 | 0 | NULL | NULL | NULL | 43 | 0 | 0 | 0 | 0 | 0 | 50 | 0 | 0 | 0 | 0 | 0 | 85 | 0 | 1500 | 132 | 0
7A05439 | 低合金 | HRB400B | 1650 | 0.00083 |  | 0.00035 |  | 0.003 | 67950 | [5 empty] | 0.473 |  | 0.009 | 0.019 | NULL | 0.033 | 0.0037 | 0.0015 | 0.0031 | 0 | NULL | NULL | NULL | 48 | 0 | 0 | 0 | 0 | 0 | 0 | 50 | 0 | 0 | 0 | 0 | 68 | 0 | 1680 | 132 | 0
7A05438 | 低合金 | HRB400B | 1600 | 0.001 |  | 0.00037 |  | 0 | 74650 | [5 empty] | 0.471 |  | 0.011 | 0.021 | NULL | 0.035 | 0.0043 | 0.002 | 0.0036 | 0 | NULL | NULL | NULL | 15 | 0 | 0 | 0 | 0 | 30 | 50 | 0 | 0 | 0 | 0 | 0 | 85 | 0 | 1580 | 132 | 0
7A05437 | 低合金 | HRB400B | 1659 | 0.00051 |  | 0.00043 |  | 0.002 | 67700 | [5 empty] | 0.464 |  | 0.008 | 0.016 | NULL | 0.033 | 0.0037 | 0.0015 | 0.0027 | 0 | NULL | NULL | NULL | 15 | 0 | 0 | 0 | 0 | 32 | 50 | 0 | 0 | 0 | 0 | 0 | 90 | 0 | 1590 | 132 | 0
7A05436 | 低合金 | HRB400B | 1699 | 0.00013 |  | 0.00034 |  | 0.002 | 71800 | [5 empty] | 0.463 |  | 0.008 | 0.016 | NULL | 0.034 | 0.0037 | 0.0015 | 0.0035 | 0 | NULL | NULL | NULL | 15 | 0 | 0 | 0 | 0 | 33 | 50 | 0 | 0 | 0 | 0 | 0 | 90 | 0 | 1630 | 132 | 0
7A05435 | 低合金 | HRB400B | 1699 | 0.00056 |  | 0.00029 |  | 0.002 | 73700 | [5 empty] | 0.468 |  | 0.007 | 0.017 | NULL | 0.034 | 0.0042 | 0.002 | 0.0029 | 0 | NULL | NULL | NULL | 44 | 0 | 0 | 0 | 0 | 0 | 50 | 0 | 0 | 0 | 0 | 0 | 85 | 0 | 1520 | 132 | 0
7A05434 | 低合金 | HRB400B | 1652 | 0.00085 |  | 0.00033 |  | 0.002 | 70100 | [5 empty] | 0.458 |  | 0.008 | 0.018 | NULL | 0.035 | 0.572 | 0.4699 | 0.0041 | 0 | NULL | NULL | NULL | 44 | 0 | 0 | 0 | 0 | 0 | 0 | 25 | 0 | 0 | 0 | 0 | 51 | 0 | 1460 | 132 | 0
7A05433 | 低合金 | HRB400B | 1660 | 0.00067 |  | 0.0003 |  | 0.002 | 69000 | [5 empty] | 0.462 |  | 0.008 | 0.015 | NULL | 0.035 | 0.0043 | 0.002 | 0.0026 | 0 | NULL | NULL | NULL | 46 | 0 | 0 | 0 | 0 | 0 | 0 | 25 | 0 | 0 | 0 | 0 | 68 | 0 | 1510 | 132 | 0
7A05432 | 低合金 | HRB400B | 1689 | 0.00071 |  | 0.00046 |  | 0.004 | 70300 | [5 empty] | 0.451 |  | 0.009 | 0.016 | NULL | 0.037 | 0.0055 | 0.0032 | 0.0031 | 0 | NULL | NULL | NULL | 45 | 0 | 0 | 0 | 0 | 0 | 0 | 25 | 0 | 0 | 0 | 0 | 68 | 0 | 1450 | 132 | 0
7A05431 | 低合金 | HRB400B | 1646 | 0.00027 |  | 0.0003 |  | 0.003 | 66900 | [5 empty] | 0.455 |  | 0.009 | 0.017 | NULL | 0.035 | 0.0038 | 0.0016 | 0.0036 | 0 | NULL | NULL | NULL | 6 | 0 | 0 | 40 | 0 | 0 | 50 | 0 | 0 | 0 | 0 | 0 | 85 | 0 | 1560 | 132 | 0
7A05430 | 低合金 | HRB400B | 1667 | 0.00018 |  | 0.00029 |  | 0.002 | 70500 | [5 empty] | 0.47 |  | 0.009 | 0.016 | NULL | 0.036 | 0.0036 | 0.0014 | 0.0029 | 0 | NULL | NULL | NULL | 6 | 0 | 0 | 38 | 0 | 0 | 50 | 0 | 0 | 0 | 0 | 0 | 82 | 0 | 1500 | 132 | 0
7A05429 | 低合金 | HRB400B | 1657 | 0.00021 |  | 0.00029 |  | 0.002 | 69250 | [5 empty] | 0.468 |  | 0.007 | 0.014 | NULL | 0.036 | 0.0036 | 0.0014 | 0.0029 | 0 | NULL | NULL | NULL | 6 | 0 | 0 | 38 | 0 | 0 | 50 | 0 | 0 | 0 | 0 | 0 | 85 | 0 | 1500 | 88 | 0
7A05428 | 低合金 | HRB400B | 1651 | 0.00045 |  | 0.00031 |  | 0.001 | 70700 | [5 empty] | 0.472 |  | 0.008 | 0.014 | NULL | 0.034 | 0.0039 | 0.0017 | 0.0026 | 0 | NULL | NULL | NULL | 7 | 0 | 0 | 0 | 0 | 40 | 0 | 50 | 0 | 0 | 0 | 0 | 85 | 0 | 1430 | 132 | 0
7A05427 | 低合金 | HRB400B | 1667 | 0.00061 |  | 0.00027 |  | 0.001 | 69900 | [5 empty] | 0.461 |  | 0.008 | 0.015 | NULL | 0.036 | 0.004 | 0.0018 | 0.0028 | 0 | NULL | NULL | NULL | 5 | 0 | 0 | 0 | 0 | 39 | 0 | 25 | 0 | 0 | 0 | 0 | 68 | 0 | 1370 | 132 | 0
7A05426 | 低合金 | HRB400B | 1663 | 0.00055 |  | 0.0002 |  | 0.002 | 67800 | [5 empty] | 0.465 |  | 0.008 | 0.016 | NULL | 0.034 | 0.0037 | 0.0015 | 0.0034 | 0 | NULL | NULL | NULL | 6 | 0 | 0 | 0 | 0 | 40 | 0 | 25 | 0 | 0 | 0 | 0 | 80 | 0 | 1470 | 132 | 0
7A05425 | 低合金 | HRB400B | 1639 | 0.00066 |  | 0.00026 |  | 0.002 | 72350 | [5 empty] | 0.455 |  | 0.008 | 0.015 | NULL | 0.036 | 0.0118 | 0.0092 | 0.0039 | 0.001 | NULL | NULL | NULL | 6 | 0 | 0 | 0 | 0 | 40 | 0 | 25 | 0 | 0 | 0 | 0 | 75 | 0 | 1430 | 132 | 0
7A05424 | 低合金 | HRB400B | 1601 | 0.00038 |  | 0.00028 |  | 0.002 | 70600 | [5 empty] | 0.456 |  | 0.009 | 0.014 | NULL | 0.036 | 0.0043 | 0.0021 | 0.0031 | 0 | NULL | NULL | NULL | 7 | 0 | 0 | 0 | 0 | 40 | 0 | 50 | 0 | 0 | 0 | 0 | 75 | 0 | 1490 | 132 | 0
7A05423 | 低合金 | HRB400B | 1713 | 0.00022 |  | 0.0002 |  | 0 | 69000 | [5 empty] | 0.492 |  | 0.007 | 0.015 | NULL | 0.037 | 0.0045 | 0.0023 | 0.0035 | 0 | NULL | NULL | NULL | 45 | 0 | 0 | 0 | 0 | 0 | 0 | 75 | 0 | 0 | 0 | 0 | 92 | 0 | 1570 | 132 | 0
7A05422 | 低合金 | HRB400B | 1632 | 0.0006 |  | 0.00029 |  | 0.003 | 68200 | [5 empty] | 0.478 |  | 0.01 | 0.016 | NULL | 0.035 | 0.0044 | 0.0022 | 0.0036 | 0 | NULL | NULL | NULL | 44 | 0 | 0 | 0 | 0 | 0 | 0 | 50 | 0 | 0 | 0 | 0 | 75 | 0 | 1500 | 132 | 0
7A05421 | 低合金 | HRB400B | 1682 | 0.00078 |  | 0.00022 |  | 0.003 | 71050 | [5 empty] | 0.479 |  | 0.009 | 0.014 | NULL | 0.035 | 0.0038 | 0.0016 | 0.0037 | 0 | NULL | NULL | NULL | 45 | 0 | 0 | 0 | 0 | 0 | 0 | 25 | 0 | 0 | 0 | 0 | 60 | 0 | 1510 | 132 | 0
7A05420 | 低合金 | HRB400B | 1673 | 0.00065 |  | 0.00023 |  | 0.003 | 71250 | [5 empty] | 0.478 |  | 0.012 | 0.017 | NULL | 0.034 | 0.0055 | 0.0032 | 0.0035 | 0 | NULL | NULL | NULL | 45 | 0 | 0 | 0 | 0 | 0 | 0 | 50 | 0 | 0 | 0 | 0 | 75 | 0 | 1550 | 132 | 0
7A05419 | 低合金 | HRB400B | 1634 | 0.00072 |  | 0.00035 |  | 0.001 | 73250 | [5 empty] | 0.46 |  | 0.009 | 0.017 | NULL | 0.035 | 0.0054 | 0.0031 | 0.0033 | 0 | NULL | NULL | NULL | 44 | 0 | 0 | 0 | 0 | 0 | 0 | 50 | 0 | 0 | 0 | 0 | 60 | 0 | 1550 | 132 | 0
7A05418 | 低合金 | HRB400B | 1650 | 0.00065 |  | 0.00024 |  | 0.002 | 71100 | [5 empty] | 0.478 |  | 0.007 | 0.015 | NULL | 0.036 | 0.0045 | 0.0023 | 0.0031 | 0 | NULL | NULL | NULL | 44 | 0 | 0 | 0 | 0 | 0 | 0 | 25 | 0 | 0 | 0 | 0 | 68 | 0 | 1550 | 132 | 0
7A05417 | 低合金 | HRB400B | 1683 | 0.00067 |  | 0.0003 |  | 0.002 | 67200 | [5 empty] | 0.456 |  | 0.008 | 0.015 | NULL | 0.033 | 0.0045 | 0.0022 | 0.0044 | 0 | NULL | NULL | NULL | 15 | 0 | 0 | 0 | 0 | 30 | 0 | 25 | 0 | 0 | 0 | 0 | 75 | 0 | 1520 | 132 | 0
7A05416 | 低合金 | HRB400B | 1680 | 0.00058 |  | 0.00035 |  | 0.003 | 74100 | [5 empty] | 0.475 |  | 0.009 | 0.018 | NULL | 0.035 | 0.0044 | 0.0022 | 0.003 | 0 | NULL | NULL | NULL | 6 | 0 | 0 | 0 | 0 | 40 | 0 | 25 | 0 | 0 | 0 | 0 | 75 | 0 | 1420 | 132 | 0
7A05415 | 低合金 | HRB400B | 0 | 0.00037 |  | 0.00018 |  | 0 | 71850 | [5 empty] | 0.463 |  | 0.007 | 0.014 | NULL | 0.036 | 0.0037 | 0.0015 | 0.0028 | 0 | NULL | NULL | NULL | 40 | 0 | 0 | 0 | 0 | 0 | 0 | 50 | 0 | 0 | 0 | 0 | 68 | 0 | 1350 | 132 | 0
7A05414 | 低合金 | HRB400B | 1631 | 0.00031 |  | 0.0002 |  | 0.002 | 84950 | [5 empty] | 0.459 |  | 0.01 | 0.017 | NULL | 0.035 | 0.0038 | 0.0016 | 0.0032 | 0 | NULL | NULL | NULL | 6 | 0 | 0 | 0 | 0 | 40 | 0 | 50 | 0 | 0 | 0 | 0 | 90 | 0 | 1500 | 132 | 0
7A05413 | 低合金 | HRB400B | 1683 | 0.00072 |  | 0.00021 |  | 0.002 | 64500 | [5 empty] | 0.468 |  | 0.008 | 0.014 | NULL | 0.036 | 0.0037 | 0.0015 | 0.0023 | 0 | NULL | NULL | NULL | 7 | 0 | 0 | 0 | 0 | 40 | 25 | 0 | 0 | 0 | 0 | 0 | 68 | 0 | 1520 | 88 | 0
7A05412 | 低合金 | HRB400B | 1800 | 0.00088 |  | 0.00031 |  | 0 | 72850 | [5 empty] | 0.466 |  | 0.008 | 0.015 | NULL | 0.034 | 0.0036 | 0.0014 | 0.0026 | 0 | NULL | NULL | NULL | 6 | 0 | 0 | 0 | 0 | 38 | 25 | 0 | 0 | 0 | 0 | 0 | 51 | 0 | 1439 | 88 | 20
7A05411 | 低合金 | HRB400B | 1679 | 0.00072 |  | 0.00027 |  | 0 | 72200 | [5 empty] | 0.448 |  | 0.008 | 0.015 | NULL | 0.035 | 0.0037 | 0.0015 | 0.0024 | 0 | NULL | NULL | NULL | 7 | 0 | 0 | 0 | 0 | 40 | 25 | 0 | 0 | 0 | 0 | 0 | 68 | 0 | 1429 | 88 | 0
7A05410 | 低合金 | HRB400D | 1651 | 0.00059 |  | 0.00038 |  | 0.002 | #VALUE! | [5 empty] | 0.466 |  | 0.009 | 0.017 | NULL | 0.03 | 0.0045 | 0.0023 | 0.0036 | 0 | NULL | NULL | NULL | 7 | 0 | 0 | 0 | 0 | 40 | 25 | 0 | 0 | 0 | 0 | 0 | 85 | 0 | 1449 | 88 | 0
7A05409 | 低合金 | HRB400D | 1682 | 0.00128 |  | 0.00025 |  | 0.002 | 72250 | [5 empty] | 0.46 |  | 0.008 | 0.016 | NULL | 0.03 | 0.0043 | 0.0021 | 0.0027 | 0 | NULL | NULL | NULL | 12 | 0 | 0 | 0 | 0 | 28 | 25 | 0 | 0 | 0 | 0 | 0 | 34 | 0 | 1416 | 88 | 20
7A05408 | 低合金 | HRB400D | 1684 | 0.00055 |  | 0.00021 |  | 0.002 | 73550 | [5 empty] | 0.464 |  | 0.006 | 0.015 | NULL | 0.035 | 0.0045 | 0.0023 | 0.0023 | 0 | NULL | NULL | NULL | 13 | 0 | 0 | 0 | 0 | 30 | 25 | 0 | 0 | 0 | 0 | 0 | 85 | 0 | 1391 | 88 | 0
7A05407 | 低合金 | HRB400B | 1679 | 0.00074 |  | 0.00024 |  | 0.002 | 72500 | [5 empty] | 0.455 |  | 0.006 | 0.013 | NULL | 0.033 | 0.0034 | 0.0012 | 0.0024 | 0 | NULL | NULL | NULL | 6 | 0 | 0 | 0 | 0 | 36 | 25 | 0 | 0 | 0 | 0 | 0 | 68 | 0 | 1338 | 88 | 0
7A05406 | 低合金 | HRB400D | 1684 | 0.00065 |  | 0.00024 |  | 0.002 | 69450 | [5 empty] | 0.478 |  | 0.008 | 0.016 | NULL | 0.032 | 0.0037 | 0.0015 | 0.0022 | 0 | NULL | NULL | NULL | 13 | 0 | 0 | 0 | 0 | 30 | 25 | 0 | 0 | 0 | 0 | 0 | 85 | 0 | 1380 | 88 | 0
7A05405 | 低合金 | HRB400D | 1656 | 0.00066 |  | 0.00029 |  | 0.002 | 71300 | [5 empty] | 0.45 |  | 0.008 | 0.015 | NULL | 0.03 | 0.0037 | 0.0015 | 0.0031 | 0 | NULL | NULL | NULL | 13 | 0 | 0 | 0 | 0 | 40 | 25 | 0 | 0 | 0 | 0 | 0 | 68 | 0 | 1438 | 88 | 0
7A05404 | 低合金 | HRB400D | 1678 | 0.00079 |  | 0.00025 |  | 0.002 | 71800 | [5 empty] | 0.451 |  | 0.008 | 0.017 | NULL | 0.03 | 0.0043 | 0.0021 | 0.003 | 0 | NULL | NULL | NULL | 13 | 0 | 0 | 0 | 0 | 30 | 0 | 0 | 0 | 0 | 0 | 0 | 68 | 0 | 1411 | 88 | 20
7A05403 | 低合金 | HRB400D | 1651 | 0.00092 |  | 0.00025 |  | 0.002 | 69200 | [5 empty] | 0.454 |  | 0.01 | 0.02 | NULL | 0.031 | 0.0036 | 0.0014 | 0.0026 | 0 | NULL | NULL | NULL | 13 | 0 | 0 | 0 | 0 | 30 | 0 | 0 | 0 | 0 | 0 | 0 | 51 | 0 | 1419 | 88 | 20
7A05402 | 低合金 | HRB400D | 1683 | 0.00046 |  | 0.00026 |  | 0.001 | 71800 | [5 empty] | 0.477 |  | 0.01 | 0.023 | NULL | 0.03 | 0.0039 | 0.0017 | 0.0024 | 0 | NULL | NULL | NULL | 11 | 0 | 0 | 0 | 0 | 28 | 50 | 0 | 0 | 0 | 0 | 0 | 68 | 0 | 1255 | 88 | 0
7A05401 | 低合金 | HRB400D | 1668 | 0.00069 |  | 0.00032 |  | 0.001 | 66600 | [5 empty] | 0.463 |  | 0.01 | 0.022 | NULL | 0.031 | 0.0045 | 0.0022 | 0.0026 | 0 | NULL | NULL | NULL | 12 | 0 | 0 | 0 | 0 | 28 | 25 | 0 | 0 | 0 | 0 | 0 | 68 | 0 | 1424 | 88 | 0
7A05400 | 低合金 | HRB400D | 1694 | 0.00075 |  | 0.00037 |  | 0.001 | 72150 | [5 empty] | 0.464 |  | 0.01 | 0.022 | NULL | 0.032 | 0.0053 | 0.003 | 0.0026 | 0 | NULL | NULL | NULL | 13 | 0 | 0 | 0 | 0 | 28 | 25 | 0 | 0 | 0 | 0 | 0 | 68 | 0 | 1440 | 88 | 0
7A05399 | 低合金 | HRB400D | 1641 | 0.00039 |  | 0.00031 |  | 0.001 | 72400 | [5 empty] | 0.477 |  | 0.011 | 0.024 | NULL | 0.031 | 0.0039 | 0.0017 | 0.0025 | 0 | NULL | NULL | NULL | 13 | 0 | 0 | 0 | 0 | 28 | 50 | 0 | 0 | 0 | 0 | 0 | 90 | 0 | 1460 | 88 | 0
7A05398 | 低合金 | HRB400D | 1714 | 0.0012 |  | 0.00021 |  | 0.001 | 73200 | [5 empty] | 0.474 |  | 0.008 | 0.02 | NULL | 0.032 | 0.0049 | 0.0026 | 0.0027 | 0 | NULL | NULL | NULL | 0 | 0 | 0 | 0 | 0 | 28 | 25 | 0 | 0 | 0 | 0 | 0 | 51 | 0 | 12 | 88 | 0
7A05397 | 低合金 | HRB400D | 1680 | 0.0007 |  | 0.00033 |  | 0.001 | 75550 | [5 empty] | 0.462 |  | 0.009 | 0.022 | NULL | 0.031 | 0.0039 | 0.0017 | 0.0027 | 0 | NULL | NULL | NULL | 14 | 0 | 0 | 0 | 0 | 31 | 50 | 0 | 0 | 0 | 0 | 0 | 85 | 0 | 1490 | 88 | 0
7A05396 | 低合金 | HRB400D | 1640 | 0.00068 |  | 0.00036 |  | 0.001 | 79850 | [5 empty] | 0.458 |  | 0.009 | 0.026 | NULL | 0.03 | 0.0039 | 0.0017 | 0.0026 | 0 | NULL | NULL | NULL | 12 | 0 | 0 | 0 | 0 | 29 | 25 | 0 | 0 | 0 | 0 | 0 | 68 | 0 | 1430 | 88 | 0
7A05395 | 低合金 | HRB400D | 1643 | 0.00083 |  | 0.00033 |  | 0.001 | 73550 | [5 empty] | 0.457 |  | 0.008 | 0.021 | NULL | 0.029 | 0.0036 | 0.0014 | 0.0034 | 0 | NULL | NULL | NULL | 12 | 0 | 0 | 0 | 0 | 29 | 25 | 0 | 0 | 0 | 0 | 0 | 63 | 0 | 1440 | 88 | 0
7A05394 | 低合金 | HRB400D | 1661 | 0.0006 |  | 0.00028 |  | 0.001 | 74300 | [5 empty] | 0.456 |  | 0.007 | 0.018 | NULL | 0.031 | 0.0055 | 0.0033 | 0.0029 | 0 | NULL | NULL | NULL | 12 | 0 | 0 | 0 | 0 | 28 | 50 | 0 | 0 | 0 | 0 | 0 | 85 | 0 | 1460 | 88 | 0
7A05393 | 低合金 | HRB400D | 1691 | 0.00057 |  | 0.00023 |  | 0.001 | 71700 | [5 empty] | 0.471 |  | 0.007 | 0.017 | NULL | 0.032 | 0.0036 | 0.0014 | 0.0038 | 0 | NULL | NULL | NULL | 13 | 0 | 0 | 0 | 0 | 30 | 25 | 0 | 0 | 0 | 0 | 0 | 85 | 0 | 1520 | 88 | 0
7A05392 | 低合金 | HRB400D | 1704 | 0.00065 |  | 0.00022 |  | 0.001 | 75300 | [5 empty] | 0.483 |  | 0.009 | 0.015 | NULL | 0.032 | 0.0046 | 0.0024 | 0.004 | 0 | NULL | NULL | NULL | 13 | 0 | 0 | 28 | 0 | 0 | 25 | 0 | 0 | 0 | 0 | 0 | 85 | 0 | 1440 | 88 | 0
7A05391 | 低合金 | HRB400B | 1698 | 0.00066 |  | 0.00025 |  | 0.001 | 71500 | [5 empty] | 0.453 |  | 0.008 | 0.018 | NULL | 0.034 | 0.0046 | 0.0024 | 0.0031 | 0 | NULL | NULL | NULL | 6 | 0 | 0 | 38 | 0 | 0 | 50 | 0 | 0 | 0 | 0 | 0 | 85 | 0 | 1420 | 88 | 0
7A05390 | 低合金 | HRB400D | 1666 | 0.00049 |  | 0.00027 |  | 0.001 | 69450 | [5 empty] | 0.478 |  | 0.008 | 0.021 | NULL | 0.035 | 0.0051 | 0.0028 | 0.0028 | 0 | NULL | NULL | NULL | 6 | 0 | 0 | 38 | 0 | 0 | 50 | 0 | 0 | 0 | 0 | 0 | 90 | 0 | 1460 | 88 | 0
7A05389 | 低合金 | HRB400D | 1664 | 0.00068 |  | 0.00026 |  | 0.001 | 69300 | [5 empty] | 0.471 |  | 0.007 | 0.017 | NULL | 0.031 | 0.0038 | 0.0016 | 0.003 | 0 | NULL | NULL | NULL | 13 | 0 | 0 | 28 | 0 | 0 | 25 | 0 | 0 | 0 | 0 | 0 | 68 | 0 | 1380 | 88 | 0
7A05388 | 低合金 | HRB400D | 1677 | 0.00056 |  | 0.00026 |  | 0.001 | 72000 | [5 empty] | 0.47 |  | 0.007 | 0.017 | NULL | 0.031 | 0.0045 | 0.0023 | 0.0032 | 0 | NULL | NULL | NULL | 13 | 0 | 0 | 29 | 0 | 0 | 0 | 25 | 0 | 0 | 0 | 0 | 85 | 0 | 1500 | 88 | 0
7A05387 | 低合金 | HRB400D | 1656 | 0.0011 |  | 0.00026 |  | 0.001 | 71950 | [5 empty] | 0.469 |  | 0.007 | 0.017 | NULL | 0.032 | 0.0034 | 0.0012 | 0.0035 | 0 | NULL | NULL | NULL | 13 | 0 | 0 | 29 | 0 | 0 | 0 | 0 | 0 | 0 | 0 | 0 | 51 | 0 | 1390 | 88 | 20
7A05386 | 低合金 | HRB400D | 1674 | 0.00142 |  | 0.0003 |  | 0.001 | 72750 | [5 empty] | 0.463 |  | 0.008 | 0.018 | NULL | 0.033 | 0.0036 | 0.0014 | 0.0029 | 0 | NULL | NULL | NULL | 42 | 0 | 0 | 0 | 0 | 0 | 25 | 0 | 0 | 0 | 0 | 0 | 34 | 0 | 1460 | 88 | 0
7A05385 | 低合金 | HRB400B | 1665 | 0.00057 |  | 0.00035 |  | 0.001 | 70700 | [5 empty] | 0.463 |  | 0.008 | 0.015 | NULL | 0.034 | 0.0047 | 0.0024 | 0.0028 | 0 | NULL | NULL | NULL | 6 | 0 | 0 | 0 | 0 | 39 | 0 | 50 | 0 | 0 | 0 | 0 | 85 | 0 | 1330 | 88 | 0
7A05384 | 低合金 | HRB400B | 1645 | 0.00086 |  | 0.00029 |  | 0.001 | 65100 | [5 empty] | 0.46 |  | 0.006 | 0.015 | NULL | 0.032 | 0.0045 | 0.0022 | 0.0029 | 0 | NULL | NULL | NULL | 7 | 0 | 0 | 0 | 0 | 40 | 0 | 25 | 0 | 0 | 0 | 0 | 68 | 0 | 1400 | 88 | 0
7A05383 | 低合金 | HRB400B | 1660 | 0.00059 |  | 0.00029 |  | 0.001 | 69050 | [5 empty] | 0.464 |  | 0.007 | 0.013 | NULL | 0.035 | 0.0043 | 0.0021 | 0.0043 | 0 | NULL | NULL | NULL | 6 | 0 | 0 | 0 | 0 | 39 | 0 | 25 | 0 | 0 | 0 | 0 | 92 | 0 | 1330 | 88 | 0
7A05382 | 低合金 | HRB400B | 1649 | 0.00053 |  | 0.00034 |  | 0.001 | 65050 | [5 empty] | 0.46 |  | 0.006 | 0.013 | NULL | 0.034 | 0.0045 | 0.0023 | 0.0039 | 0 | NULL | NULL | NULL | 7 | 0 | 0 | 0 | 0 | 39 | 0 | 50 | 0 | 0 | 0 | 0 | 95 | 0 | 1370 | 88 | 0
7A05381 | 低合金 | HRB400B | 1678 | 0.00066 |  | 0.00035 |  | 0.002 | 66050 | [5 empty] | 0.46 |  | 0.006 | 0.015 | NULL | 0.033 | 0.0037 | 0.0015 | 0.0038 | 0 | NULL | NULL | NULL | 7 | 0 | 0 | 0 | 0 | 40 | 0 | 25 | 0 | 0 | 0 | 0 | 90 | 0 | 1410 | 88 | 0
7A05380 | 低合金 | HRB400B | 1677 | 0.00067 |  | 0.00031 |  | 0.001 | 72800 | [5 empty] | 0.459 |  | 0.005 | 0.014 | NULL | 0.033 | 0.0074 | 0.0051 | 0.0024 | 0 | NULL | NULL | NULL | 7 | 0 | 0 | 0 | 0 | 40 | 0 | 25 | 0 | 0 | 0 | 0 | 85 | 0 | 1410 | 88 | 0
7A05379 | 低合金 | HRB400B | 1664 | 0.00021 |  | 0.00029 |  | 0.001 | 73100 | [5 empty] | 0.47 |  | 0.007 | 0.016 | NULL | 0.033 | 0.0038 | 0.0016 | 0.003 | 0 | NULL | NULL | NULL | 7 | 0 | 0 | 0 | 0 | 40 | 0 | 50 | 0 | 0 | 0 | 0 | 110 | 0 | 1490 | 88 | 0
7A05378 | 低合金 | HRB400B | 1653 | 0.00065 |  | 0.00034 |  | 0.001 | 68500 | [5 empty] | 0.463 |  | 0.006 | 0.015 | NULL | 0.035 | 0.0035 | 0.0013 | 0.0032 | 0 | NULL | NULL | NULL | 9 | 0 | 0 | 0 | 0 | 43 | 0 | 25 | 0 | 0 | 0 | 0 | 90 | 0 | 1520 | 88 | 0
7A05377 | 低合金 | HRB400B | 1635 | 0.00037 |  | 0.00029 |  | 0.001 | 74100 | [5 empty] | 0.461 |  | 0.006 | 0.016 | NULL | 0.033 | 0.0074 | 0.0051 | 0.0036 | 0 | NULL | NULL | NULL | 7 | 0 | 0 | 0 | 0 | 40 | 0 | 50 | 0 | 0 | 0 | 0 | 110 | 0 | 1480 | 88 | 0
7A05376 | 低合金 | HRB400B | 1644 | 0.00062 |  | 0.0003 |  | 0.002 | 71400 | [5 empty] | 0.464 |  | 0.008 | 0.032 | NULL | 0.036 | 0.0037 | 0.0015 | 0.0036 | 0 | NULL | NULL | NULL | 6 | 0 | 0 | 0 | 0 | 40 | 0 | 50 | 0 | 0 | 0 | 0 | 75 | 0 | 1400 | 88 | 0
7A05375 | 低合金 | HRB400B | 1674 | 0.00046 |  | 0.00028 |  | 0.002 | 70250 | [5 empty] | 0.47 |  | 0.008 | 0.017 | NULL | 0.032 | 0.0037 | 0.0015 | 0.003 | 0 | NULL | NULL | NULL | 7 | 0 | 0 | 0 | 0 | 40 | 0 | 50 | 0 | 0 | 0 | 0 | 95 | 0 | 1510 | 88 | 0
7A05374 | 低合金 | HRB400B | 1653 | 0.00066 |  | 0.00035 |  | 0.002 | 75500 | [5 empty] | 0.452 |  | 0.007 | 0.024 | NULL | 0.033 | 0.0039 | 0.0017 | 0.004 | 0 | NULL | NULL | NULL | 6 | 0 | 0 | 0 | 0 | 40 | 0 | 25 | 0 | 0 | 0 | 0 | 75 | 0 | 1450 | 88 | 0
7A05373 | 低合金 | HRB400B | 1639 | 0.0005 |  | 0.00034 |  | 0.002 | 71350 | [5 empty] | 0.454 |  | 0.008 | 0.026 | NULL | 0.033 | 0.0042 | 0.002 | 0.0039 | 0 | NULL | NULL | NULL | 7 | 0 | 0 | 0 | 0 | 40 | 0 | 50 | 0 | 0 | 0 | 0 | 95 | 0 | 1490 | 88 | 0
7A05372 | 低合金 | HRB400B | 1651 | 0.0005 |  | 0.00027 |  | 0.001 | 65400 | [5 empty] | 0.466 |  | 0.01 | 0.026 | NULL | 0.033 | 0.0036 | 0.0014 | 0.004 | 0 | NULL | NULL | NULL | 6 | 0 | 0 | 0 | 0 | 40 | 0 | 50 | 0 | 0 | 0 | 0 | 95 | 0 | 1470 | 88 | 0
7A05371 | 低合金 | HRB400B | 1650 | 0.00024 |  | 0.00036 |  | 0.001 | 70000 | [5 empty] | 0.454 |  | 0.009 | 0.024 | NULL | 0.031 | 0.0037 | 0.0015 | 0.0029 | 0 | NULL | NULL | NULL | 6 | 0 | 0 | 0 | 0 | 40 | 0 | 50 | 0 | 0 | 0 | 0 | 119 | 0 | 1570 | 88 | 0
7A05370 | 低合金 | HRB400B | 1674 | 0.00073 |  | 0.00027 |  | 0.001 | 76500 | [5 empty] | 0.474 |  | 0.008 | 0.027 | NULL | 0.034 | 0.0078 | 0.0054 | 0.0042 | 0 | NULL | NULL | NULL | 6 | 0 | 0 | 0 | 0 | 40 | 25 | 0 | 0 | 0 | 0 | 0 | 68 | 0 | 1361 | 88 | 0
7A05369 | 低合金 | HRB400B | 1656 | 0.00058 |  | 0.00027 |  | 0.001 | 70400 | [5 empty] | 0.471 |  | 0.008 | 0.028 | NULL | 0.033 | 0.004 | 0.0018 | 0.0029 | 0 | NULL | NULL | NULL | 6 | 0 | 0 | 0 | 0 | 40 | 25 | 0 | 0 | 0 | 0 | 0 | 85 | 0 | 1403 | 88 | 0
7A05368 | 低合金 | HRB400B | 1689 | 0.00081 |  | 0.00031 |  | -0.001 | 70300 | [5 empty] | 0.47 |  | 0.01 | 0.026 | NULL | 0.034 | 0.0073 | 0.0049 | 0.0034 | 0 | NULL | NULL | NULL | 7 | 0 | 0 | 0 | 0 | 40 | 50 | 0 | 0 | 0 | 0 | 0 | 85 | 0 | 1366 | 88 | 0
7A05367 | 低合金 | HRB400D | 1658 | 0.00049 |  | 0.00032 |  | 0.001 | 73050 | [5 empty] | 0.461 |  | 0.01 | 0.034 | NULL | 0.03 | 0.0039 | 0.0017 | 0.0037 | 0 | NULL | NULL | NULL | 13 | 0 | 0 | 0 | 0 | 30 | 50 | 0 | 0 | 0 | 0 | 0 | 85 | 0 | 1459 | 88 | 0
7A05366 | 低合金 | HRB400D | 1666 | 0.00079 |  | 0.0003 |  | 0.001 | 72450 | [5 empty] | 0.452 |  | 0.009 | 0.028 | NULL | 0.031 | 0.0038 | 0.0016 | 0.0034 | 0 | NULL | NULL | NULL | 13 | 0 | 0 | 0 | 0 | 31 | 25 | 0 | 0 | 0 | 0 | 0 | 68 | 0 | 1551 | 88 | 0
7A05365 | 低合金 | HRB400D | 1684 | 0.00083 |  | 0.00026 |  | 0.002 | 78250 | [5 empty] | 0.477 |  | 0.01 | 0.028 | NULL | 0.031 | 0.0035 | 0.0013 | 0.0031 | 0 | NULL | NULL | NULL | 13 | 0 | 0 | 0 | 0 | 30 | 0 | 0 | 0 | 0 | 0 | 0 | 68 | 0 | 1446 | 88 | 20
7A05364 | 低合金 | HRB400D | 1649 | 0.00083 |  | 0.00033 |  | 0.002 | 67350 | [5 empty] | 0.46 |  | 0.01 | 0.024 | NULL | 0.031 | 0.0036 | 0.0014 | 0.0033 | 0 | NULL | NULL | NULL | 13 | 0 | 0 | 0 | 0 | 30 | 0 | 0 | 0 | 0 | 0 | 0 | 68 | 0 | 1497 | 88 | 20
7A05363 | 低合金 | HRB400D | 1638 | 0.00053 |  | 0.00031 |  | 0.002 | 73450 | [5 empty] | 0.458 |  | 0.008 | 0.022 | NULL | 0.031 | 0.0035 | 0.0013 | 0.0033 | 0 | NULL | NULL | NULL | 12 | 0 | 0 | 0 | 0 | 28 | 25 | 0 | 0 | 0 | 0 | 0 | 68 | 0 | 1398 | 88 | 0
7A05362 | 低合金 | HRB400B | 1628 | 0.00064 |  | 0.00029 |  | 0.001 | 69650 | [5 empty] | 0.451 |  | 0.008 | 0.02 | NULL | 0.031 | 0.0035 | 0.0013 | 0.0031 | 0 | NULL | NULL | NULL | 12 | 0 | 0 | 0 | 0 | 28 | 25 | 0 | 0 | 0 | 0 | 0 | 85 | 0 | 1423 | 88 | 0
7A05361 | 低合金 | HRB400B | 1666 | 0.00069 |  | 0.00033 |  | 0.001 | 70650 | [5 empty] | 0.462 |  | 0.01 | 0.024 | NULL | 0.034 | 0.0035 | 0.0013 | 0.0033 | 0 | NULL | NULL | NULL | 6 | 0 | 0 | 0 | 0 | 40 | 25 | 0 | 0 | 0 | 0 | 0 | 68 | 0 | 1420 | 88 | 0
7A05360 | 低合金 | HRB400B | 1660 | 0.00071 |  | 0.00022 |  | 0.001 | 75500 | [5 empty] | 0.452 |  | 0.009 | 0.021 | NULL | 0.034 | 0.0037 | 0.0015 | 0.0035 | 0 | NULL | NULL | NULL | 6 | 0 | 0 | 0 | 0 | 40 | 25 | 0 | 0 | 0 | 0 | 0 | 68 | 0 | 1441 | 88 | 0
7A05359 | 低合金 | HRB400B | 1645 | 0.00065 |  | 0.00022 |  | 0.001 | 70100 | [5 empty] | 0.461 |  | 0.007 | 0.019 | NULL | 0.033 | 0.0045 | 0.0022 | 0.0023 | 0 | NULL | NULL | NULL | 6 | 0 | 0 | 0 | 0 | 40 | 25 | 0 | 0 | 0 | 0 | 0 | 68 | 0 | 1430 | 88 | 0
7A05358 | 低合金 | HRB400B | 1657 | 0.00079 |  | 0.00024 |  | 0.001 | 67550 | [5 empty] | 0.461 |  | 0.008 | 0.015 | NULL | 0.033 | 0.0117 | 0.0091 | 0.0038 | 0 | NULL | NULL | NULL | 6 | 0 | 0 | 0 | 0 | 40 | 25 | 0 | 0 | 0 | 0 | 0 | 68 | 0 | 1430 | 88 | 0
7A05357 | 低合金 | HRB400B | 1692 | 0.00046 |  | 0.00023 |  | 0.002 | 72000 | [5 empty] | 0.468 |  | 0.008 | 0.017 | NULL | 0.035 | 0.0059 | 0.0036 | 0.0027 | 0 | NULL | NULL | NULL | 6 | 0 | 0 | 0 | 0 | 40 | 50 | 0 | 0 | 0 | 0 | 0 | 85 | 0 | 1361 | 88 | 0
7A05356 | 低合金 | HRB400B | 1665 | 0.00072 |  | 0.00024 |  | 0.002 | 70500 | [5 empty] | 0.467 |  | 0.009 | 0.024 | NULL | 0.034 | 0.004 | 0.0018 | 0.0038 | 0 | NULL | NULL | NULL | 6 | 0 | 0 | 0 | 0 | 40 | 25 | 0 | 0 | 0 | 0 | 0 | 68 | 0 | 1399 | 88 | 0
7A05355 | 低合金 | HRB400D | 1693 | 9e-05 |  | 0.00025 |  | 0.002 | 73600 | [5 empty] | 0.478 |  | 0.01 | 0.024 | NULL | 0.032 | 0.0038 | 0.0016 | 0.0034 | 0 | NULL | NULL | NULL | 40 | 0 | 0 | 0 | 0 | 0 | 0 | 100 | 0 | 0 | 0 | 0 | 95 | 0 | 1500 | 132 | 0
7A05354 | 低合金 | HRB400D | 1711 | 0.00015 |  | 0.00022 |  | 0 | 76100 | [5 empty] | 0.462 |  | 0.013 | 0.024 | NULL | 0.033 | 0.0062 | 0.0039 | 0.0041 | 0 | NULL | NULL | NULL | 42 | 0 | 0 | 0 | 0 | 0 | 0 | 100 | 0 | 0 | 0 | 0 | 95 | 0 | 1500 | 132 | 0
7A05353 | 低合金 | HRB400B | 0 | 0.00036 |  | 0.00027 |  | 0.001 | 71000 | [5 empty] | 0.456 |  | 0.009 | 0.023 | NULL | 0.034 | 0.0039 | 0.0017 | 0.0024 | 0 | NULL | NULL | NULL | 6 | 0 | 0 | 0 | 0 | 40 | 50 | 0 | 0 | 0 | 0 | 0 | 93 | 0 | 1400 | 0 | 0
7A05352 | 低合金 | HRB400B | 0 | 0.00053 |  | 0.0003 |  | 0.001 | 73600 | [5 empty] | 0.476 |  | 0.01 | 0.021 | NULL | 0.034 | 0.0037 | 0.0015 | 0.0028 | 0 | NULL | NULL | NULL | 8 | 0 | 0 | 0 | 0 | 40 | 25 | 0 | 0 | 0 | 0 | 0 | 93 | 0 | 1530 | 0 | 0
7A05351 | 低合金 | HRB400B | 1662 | 0.00071 |  | 0.00026 |  | 0.001 | 78350 | [5 empty] | 0.467 |  | 0.008 | 0.022 | NULL | 0.035 | 0.0035 | 0.0013 | 0.0037 | 0 | NULL | NULL | NULL | 7 | 0 | 0 | 0 | 0 | 40 | 0 | 0 | 0 | 0 | 0 | 0 | 75 | 0 | 1500 | 0 | 20
7A05350 | 低合金 | Q235A | 1664 | 0.00079 |  | 0.00024 |  | 0.001 | 72750 | [5 empty] | NULL |  | 0.011 | 0.02 | NULL | 0.002 | 0.0037 | 0.0016 | 0.003 | 0 | NULL | NULL | 0.0001 | 0 | 0 | 0 | 0 | 0 | 0 | 0 | 75 | 0 | 0 | 150 | 0 | 38 | 0 | 700 | 0 | 0
7A05349 | 低合金 | Q235A | 1672 | 0.00064 |  | 0.00022 |  | 0.002 | 74600 | [5 empty] | NULL |  | 0.01 | 0.017 | NULL | 0.002 | 0.0036 | 0.0015 | 0.002 | 0 | NULL | NULL | 0.0001 | 0 | 142 | 0 | 0 | 0 | 0 | 0 | 75 | 0 | 0 | 0 | 0 | 48 | 0 | 803 | 0 | 0
7A05348 | 低合金 | Q235A | 1699 | 0.00027 |  | 0.0003 |  | 0.002 | 76050 | [5 empty] | NULL |  | 0.011 | 0.026 | NULL | 0.003 | 0.0038 | 0.0017 | 0.003 | 0 | NULL | NULL | 0.0002 | 0 | 0 | 0 | 0 | 0 | 0 | 0 | 100 | 0 | 0 | 140 | 0 | 70 | 0 | 770 | 0 | 0
7A05347 | 低合金 | Q235A | 1674 | 0.0006 |  | 0.00024 |  | 0 | 72850 | [5 empty] | 0 |  | 0.013 | 0.023 | 0 | 0.001 | 0.0045 | 0.0024 | 0.003 | 0 | NULL | NULL | 0.0002 | 0 | 152 | 0 | 0 | 0 | 0 | 0 | 75 | 0 | 0 | 0 | 0 | 60 | 0 | 845 | 0 | 0
7A05346 | 低合金 | Q235A | 1681 | 0.00046 |  | 0.00026 |  | 0 | 79350 | [5 empty] | NULL |  | 0.01 | 0.017 | NULL | 0.002 | 0.0037 | 0.0016 | 0.003 | 0 | NULL | NULL | 0.0001 | 0 | 140 | 0 | 0 | 0 | 0 | 0 | 100 | 0 | 0 | 0 | 0 | 60 | 0 | 772 | 0 | 0
7A05345 | 低合金 | Q235A | 1681 | 0.00042 |  | 0.00021 |  | 0.002 | 72350 | [5 empty] | NULL |  | 0.01 | 0.016 | NULL | 0.002 | 0.0037 | 0.0016 | 0.003 | 0 | NULL | NULL | 0.0001 | 0 | 146 | 0 | 0 | 0 | 0 | 0 | 100 | 0 | 0 | 0 | 0 | 68 | 0 | 760 | 0 | 0
7A05344 | 低合金 | Q235A | 1667 | 0.00042 |  | 0.00025 |  | 0.002 | 70400 | [5 empty] | NULL |  | 0.009 | 0.017 | NULL | 0.002 | 0.0043 | 0.0021 | 0.003 | 0 | NULL | NULL | 0.0001 | 0 | 0 | 0 | 0 | 0 | 0 | 0 | 100 | 0 | 0 | 140 | 0 | 68 | 0 | 780 | 0 | 0
7A05343 | 普碳 | Q235 | 1683 | 0.00046 |  | 0.00029 |  | 0.002 | 67950 | [5 empty] | 0 |  | 0.01 | 0.02 | 0 | 0.002 | 0.0057 | 0.0036 | 0.002 | 0 | NULL | NULL | 0.0002 | 0 | 0 | 0 | 0 | 0 | 0 | 0 | 100 | 0 | 0 | 130 | 0 | 56 | 0 | 760 | 0 | 0
7A05342 | 普碳 | Q235 | 0 | 0.00103 |  | 0.00022 |  | 0.002 | 69900 | [5 empty] | NULL |  | 0.012 | 0.018 | NULL | 0.003 | 0.0036 | 0.0015 | 0.003 | 0 | NULL | NULL | 0.0001 | 0 | 133 | 0 | 0 | 0 | 0 | 0 | 50 | 0 | 0 | 0 | 0 | 5 | 0 | 780 | 0 | 0
7A05341 | 普碳 | HRB400B | 1655 | 0.00071 |  | 0.00025 |  | 0.002 | 75100 | [5 empty] | 0.461 |  | 0.008 | 0.017 | NULL | 0.031 | 0.0047 | 0.0025 | 0.0033 | 0 | NULL | NULL | NULL | 8 | 0 | 0 | 0 | 0 | 40 | 25 | 0 | 0 | 0 | 0 | 0 | 68 | 0 | 1520 | 88 | 0
7A05340 | 普碳 | HRB400B | 1686 | 0.00071 |  | 0.00025 |  | 0.002 | 71300 | [5 empty] | 0.469 |  | 0.007 | 0.027 | NULL | 0.032 | 0.0037 | 0.0015 | 0.0027 | 0 | NULL | NULL | NULL | 6 | 0 | 0 | 0 | 0 | 40 | 25 | 0 | 0 | 0 | 0 | 0 | 72 | 0 | 1490 | 88 | 0
7A05339 | 普碳 | HRB400B | 1697 | 0.00082 |  | 0.00026 |  | 0.002 | 68900 | [5 empty] | 0.468 |  | 0.008 | 0.018 | NULL | 0.032 | 0.0044 | 0.0022 | 0.0045 | 0 | NULL | NULL | NULL | 5 | 0 | 0 | 0 | 0 | 40 | 25 | 0 | 0 | 0 | 0 | 0 | 56 | 0 | 1390 | 88 | 0
7A05338 | 普碳 | HRB400B | 1642 | 0.0009 |  | 0.00045 |  | 0.002 | 69100 | [5 empty] | 0.464 |  | 0.008 | 0.025 | NULL | 0.032 | 0.0043 | 0.0021 | 0.0042 | 0 | NULL | NULL | NULL | 7 | 0 | 0 | 0 | 0 | 40 | 50 | 0 | 0 | 0 | 0 | 0 | 85 | 0 | 1550 | 88 | 0
7A05337 | 普碳 | HRB400B | 1693 | 0.00059 |  | 0.00024 |  | 0.002 | 72850 | [5 empty] | 0.457 |  | 0.007 | 0.019 | NULL | 0.032 | 0.0042 | 0.0019 | 0.0039 | 0 | NULL | NULL | NULL | 6 | 0 | 0 | 0 | 0 | 39 | 25 | 0 | 0 | 0 | 0 | 0 | 68 | 0 | 1420 | 88 | 0
7A05336 | 普碳 | Q235 | 1708 | 0.00069 |  | 0.0002 |  | 0.001 | 72550 | [5 empty] | NULL |  | 0.009 | 0.014 | NULL | 0.002 | 0.0044 | 0.0023 | 0.003 | 0 | NULL | NULL | 0.0001 | 0 | 0 | 0 | 0 | 0 | 0 | 0 | 75 | 0 | 0 | 130 | 0 | 34 | 0 | 760 | 0 | 0
7A05335 | 普碳 | Q235 | 1734 | 0.00035 |  | 0.0002 |  | 0.001 | 72900 | [5 empty] | NULL |  | 0.008 | 0.015 | NULL | 0.003 | 0.0039 | 0.0018 | 0.003 | 0 | NULL | NULL | 0 | 0 | 110 | 0 | 0 | 0 | 0 | 0 | 100 | 0 | 0 | 0 | 0 | 80 | 0 | 730 | 0 | 0
7A05334 | 低合金 | HRB400B | 1658 | 0.00106 |  | 0.00023 |  | 0.001 | 71300 | [5 empty] | 0.469 |  | 0.008 | 0.021 | NULL | 0.035 | 0.0038 | 0.0016 | 0.0043 | 0 | NULL | NULL | NULL | 47 | 0 | 0 | 0 | 0 | 0 | 25 | 0 | 0 | 0 | 0 | 0 | 41 | 0 | 1500 | 132 | 0
7A05333 | 低合金 | HRB400B | 1656 | 0.00068 |  | 0.00024 |  | 0.001 | 75450 | [5 empty] | 0.483 |  | 0.011 | 0.024 | NULL | 0.036 | 0.0049 | 0.0026 | 0.0055 | 0 | NULL | NULL | NULL | 46 | 0 | 0 | 0 | 0 | 0 | 25 | 0 | 0 | 0 | 0 | 0 | 68 | 0 | 1460 | 132 | 0
7A05332 | 低合金 | HRB400B | 1663 | 0.00057 |  | 0.00036 |  | 0.001 | 72600 | [5 empty] | 0.457 |  | 0.009 | 0.026 | NULL | 0.034 | 0.0054 | 0.0031 | 0.0041 | 0 | NULL | NULL | NULL | 47 | 0 | 0 | 0 | 0 | 0 | 75 | 0 | 0 | 0 | 0 | 0 | 102 | 0 | 1600 | 88 | 0
7A05331 | 低合金 | HRB500D | 1656 | 0.00074 |  | 0.00023 |  | 0.002 | 74000 | [5 empty] | 0.495 |  | 0.01 | 0.038 | NULL | 0.073 | 0.0056 | 0.0035 | 0.004 | 0 | NULL | NULL | 0.0004 | 0 | 0 | 67 | 0 | 0 | 0 | 0 | 50 | 0 | 0 | 200 | 0 | 102 | 0 | 1580 | 0 | 0
7A05330 | 低合金 | HRB400D | 0 | 0.00101 |  | 0.0002 |  | 0.002 | 71800 | [5 empty] | 0.453 |  | 0.009 | 0.027 | NULL | 0.031 | 0.0649 | 0.0544 | 0.0043 | 0 | NULL | NULL | NULL | 14 | 0 | 0 | 30 | 0 | 0 | 25 | 0 | 0 | 0 | 0 | 0 | 60 | 0 | 1470 | 88 | 0
7A05329 | 普碳 | HRB400D | 1676 | 0.00104 |  | 0.00023 |  | 0.002 | 67700 | [5 empty] | 0.468 |  | 0.009 | 0.031 | NULL | 0.031 | 0.0047 | 0.0025 | 0.0033 | 0 | NULL | NULL | NULL | 13 | 0 | 0 | 30 | 0 | 0 | 25 | 0 | 0 | 0 | 0 | 0 | 51 | 0 | 1460 | 88 | 0
7A05328 | 普碳 | HRB400D | 1660 | 0.00067 |  | 0.00025 |  | 0.002 | 70200 | [5 empty] | 0.461 |  | 0.008 | 0.033 | NULL | 0.032 | 0.3656 | 0.2946 | 0.0043 | 0 | NULL | NULL | NULL | 13 | 0 | 0 | 0 | 0 | 30 | 0 | 25 | 0 | 0 | 0 | 0 | 80 | 0 | 1470 | 88 | 0
7A05327 | 低合金 | HRB400D | 1667 | 0.00072 |  | 0.00022 |  | 0.002 | 73650 | [5 empty] | 0.462 |  | 0.009 | 0.022 | NULL | 0.03 | 0.0046 | 0.0023 | 0.0039 | 0 | NULL | NULL | NULL | 12 | 0 | 0 | 0 | 0 | 30 | 0 | 25 | 0 | 0 | 0 | 0 | 75 | 0 | 1430 | 88 | 0
7A05326 | 低合金 | HRB400D | 1656 | 0.00068 |  | 0.00027 |  | 0.001 | 70800 | [5 empty] | 0.455 |  | 0.01 | 0.022 | NULL | 0.029 | 0.0036 | 0.0014 | 0.0041 | 0.001 | NULL | NULL | NULL | 13 | 0 | 0 | 0 | 0 | 30 | 0 | 25 | 0 | 0 | 0 | 0 | 80 | 0 | 1470 | 88 | 0
7A05325 | 低合金 | HRB400D | 1668 | 0.00051 |  | 0.00026 |  | 0.001 | 64000 | [5 empty] | 0.473 |  | 0.01 | 0.026 | NULL | 0.03 | 0.0039 | 0.0017 | 0.0046 | 0 | NULL | NULL | NULL | 12 | 0 | 0 | 0 | 0 | 30 | 0 | 50 | 0 | 0 | 0 | 0 | 92 | 0 | 1440 | 88 | 0
7A05324 | 低合金 | HRB400D | 1658 | 0.00064 |  | 0.00041 |  | 0.001 | 68000 | [5 empty] | 0.466 |  | 0.01 | 0.024 | NULL | 0.029 | 0.0066 | 0.0043 | 0.003 | 0 | NULL | NULL | NULL | 13 | 0 | 0 | 0 | 0 | 31 | 0 | 25 | 0 | 0 | 0 | 0 | 90 | 0 | 1540 | 88 | 0
7A05323 | 低合金 | HRB400D | 1633 | 0.00059 |  | 0.00032 |  | 0.001 | 76700 | [5 empty] | 0.459 |  | 0.012 | 0.023 | NULL | 0.03 | 0.1001 | 0.0813 | 0.0051 | 0 | NULL | NULL | NULL | 13 | 0 | 0 | 0 | 0 | 31 | 0 | 50 | 0 | 0 | 0 | 0 | 90 | 0 | 1570 | 88 | 0
7A05322 | 低合金 | HRB400D | 1666 | 0.00041 |  | 0.0002 |  | 0.001 | 73050 | [5 empty] | 0.463 |  | 0.006 | 0.013 | NULL | 0.029 | 0.0033 | 0.0011 | 0.0043 | 0 | NULL | NULL | NULL | 13 | 0 | 0 | 0 | 0 | 30 | 0 | 50 | 0 | 0 | 0 | 0 | 110 | 0 | 1480 | 88 | 0
7A05321 | 低合金 | HRB400D | 1800 | 0.00079 |  | 0.00018 |  | 0.001 | 72150 | [5 empty] | 0.456 |  | 0.009 | 0.024 | NULL | 0.032 | 0.0036 | 0.0014 | 0.0052 | 0 | NULL | NULL | NULL | 12 | 0 | 0 | 0 | 0 | 30 | 0 | 0 | 0 | 0 | 0 | 0 | 68 | 0 | 1370 | 88 | 20
7A05320 | 低合金 | HRB400D | 1644 | 0.00113 |  | 0.00032 |  | 0.001 | 68400 | [5 empty] | 0.475 |  | 0.009 | 0.022 | 0 | 0.033 | 0.0057 | 0.0036 | 0.0021 | 0.001 | NULL | NULL | NULL | 13 | 0 | 0 | 0 | 0 | 30 | 0 | 25 | 0 | 0 | 0 | 0 | 90 | 0 | 1510 | 88 | 0
7A05319 | 低合金 | HRB400D | 1640 | 0.00057 |  | 0.00033 |  | 0.001 | 73250 | [5 empty] | 0.489 |  | 0.006 | 0.02 | 0 | 0.032 | 0.0052 | 0.0032 | 0 | 0.001 | NULL | NULL | NULL | 13 | 0 | 0 | 0 | 0 | 30 | 0 | 25 | 0 | 0 | 0 | 0 | 90 | 0 | 1500 | 88 | 0
7A05318 | 低合金 | HRB400D | 0 | 0.00104 |  | 0.00032 |  | 0.001 | 70950 | [5 empty] | 0.451 |  | 0.005 | 0.02 | 0 | 0.034 | 0.0039 | 0.0025 | 0 | 0.001 | NULL | NULL | NULL | 49 | 0 | 0 | 0 | 0 | 0 | 0 | 0 | 0 | 0 | 0 | 0 | 60 | 0 | 1600 | 88 | 20
7A05317 | 低合金 | HRB400B | 1651 | 0.0005 |  | 0.00026 |  | 0.001 | 81250 | [5 empty] | 0.469 |  | 0.004 | 0.014 | 0 | 0.033 | 0.0043 | 0.0027 | 0 | 0 | NULL | NULL | NULL | 16 | 0 | 0 | 0 | 0 | 30 | 0 | 50 | 0 | 0 | 0 | 0 | 60 | 0 | 1480 | 88 | 0
7A05316 | 低合金 | HRB400B | 1689 | 0.0009 |  | 0.00023 |  | 0.001 | 78200 | [5 empty] | 0.458 |  | 0.005 | 0.019 | 0 | 0.035 | 0.0045 | 0.0028 | 0 | 0.001 | NULL | NULL | NULL | 15 | 0 | 0 | 0 | 0 | 30 | 0 | 0 | 0 | 0 | 0 | 0 | 60 | 0 | 1470 | 88 | 20
7A05315 | 低合金 | HRB400B | 1662 | 0.00074 |  | 0.00021 |  | 0.001 | 72450 | [5 empty] | 0.468 |  | 0.007 | 0.02 | 0 | 0.035 | 0.005 | 0.0031 | 0 | 0.001 | NULL | NULL | NULL | 17 | 0 | 0 | 0 | 0 | 32 | 0 | 25 | 0 | 0 | 0 | 0 | 75 | 0 | 1580 | 88 | 0
7A05314 | 低合金 | HRB400B | 1630 | 0.00048 |  | 0.00033 |  | 0.001 | 79050 | [5 empty] | 0.485 |  | 0.006 | 0.021 | 0 | 0.036 | 0.0067 | 0.0042 | 0.0009 | 0.001 | NULL | NULL | NULL | 15 | 0 | 0 | 0 | 0 | 30 | 0 | 50 | 0 | 0 | 0 | 0 | 102 | 0 | 1510 | 132 | 0
7A05313 | 低合金 | HRB500B | 1659 | 0.00104 |  | 0.00026 |  | 0.001 | 71800 | [5 empty] | 0.487 |  | 0.009 | 0.02 | NULL | 0.084 | 0.0072 | 0.0053 | 0.0003 | 0.0024 | NULL | NULL | 0.0006 | 0 | 0 | 79 | 0 | 0 | 0 | 0 | 25 | 0 | 0 | 180 | 0 | 68 | 0 | 1500 | 0 | 0
7A05312 | 低合金 | HRB500B | 1654 | 0.00044 |  | 0.00023 |  | 0.001 | 69850 | [5 empty] | 0.495 |  | 0.009 | 0.023 | NULL | 0.083 | 0.0053 | 0.0032 | 0.006 | 0.001 | NULL | NULL | 0.0003 | 0 | 0 | 80 | 0 | 0 | 0 | 0 | 75 | 0 | 0 | 150 | 0 | 119 | 0 | 1500 | 0 | 0
7A05311 | 低合金 | HRB500D | 1662 | 0.00089 |  | 0.00024 |  | 0.001 | 73650 | [5 empty] | 0.487 |  | 0.009 | 0.019 | NULL | 0.082 | 0.0046 | 0.0025 | 0.006 | 0.001 | NULL | NULL | 0.0003 | 0 | 0 | 77 | 0 | 0 | 0 | 0 | 25 | 0 | 0 | 150 | 0 | 85 | 0 | 1500 | 0 | 0
7A05310 | 低合金 | HRB500D | 1642 | 0.00076 |  | 0.00024 |  | 0.001 | 70400 | [5 empty] | 0.492 |  | 0.009 | 0.022 | NULL | 0.082 | 0.0054 | 0.0033 | 0.007 | 0.002 | NULL | NULL | 0.0004 | 0 | 0 | 77 | 0 | 0 | 0 | 0 | 25 | 0 | 0 | 150 | 0 | 92 | 0 | 1500 | 0 | 0
7A05309 | 低合金 | HRB500D | 1683 | 0.00079 |  | 0.00024 |  | 0.001 | 70100 | [5 empty] | 0.491 |  | 0.01 | 0.026 | NULL | 0.081 | 0.0076 | 0.0056 | 0.005 | 0.002 | NULL | NULL | 0.0003 | 0 | 0 | 76 | 0 | 0 | 0 | 0 | 50 | 0 | 0 | 150 | 0 | 92 | 0 | 1500 | 0 | 0
7A05308 | 低合金 | HRB500D | 1671 | 0.00088 |  | 0.00023 |  | 0.001 | 71250 | [5 empty] | 0.487 |  | 0.009 | 0.023 | NULL | 0.083 | 0.0045 | 0.0024 | 0.005 | 0.002 | NULL | NULL | 0.0003 | 0 | 0 | 76 | 0 | 0 | 0 | 0 | 25 | 0 | 0 | 150 | 0 | 85 | 0 | 1500 | 0 | 0
7A05307 | 低合金 | HRB500D | 1686 | 0.00092 |  | 0.00023 |  | 0 | 71450 | [5 empty] | 0.483 |  | 0.009 | 0.026 | NULL | 0.082 | 0.0044 | 0.0023 | 0.005 | 0.001 | NULL | NULL | 0.0003 | 0 | 0 | 76 | 0 | 0 | 0 | 0 | 25 | 0 | 0 | 150 | 0 | 85 | 0 | 1500 | 0 | 0
7A05306 | 低合金 | HRB400B | 1664 | 0.00038 |  | 0.00027 |  | 0.001 | 73700 | [5 empty] | 0.476 |  | 0.01 | 0.025 | NULL | 0.035 | 0.0054 | 0.0031 | 0.0047 | 0 | NULL | NULL | NULL | 15 | 0 | 0 | 0 | 0 | 30 | 50 | 0 | 0 | 0 | 0 | 0 | 85 | 0 | 1430 | 110 | 0
7A05305 | 低合金 | HRB400B | 1670 | 0.00061 |  | 0.00032 |  | 0.001 | 74750 | [5 empty] | 0.473 |  | 0.009 | 0.025 | NULL | 0.035 | 0.0042 | 0.002 | 0.0048 | 0.001 | NULL | NULL | NULL | 15 | 0 | 0 | 0 | 0 | 31 | 0 | 25 | 0 | 0 | 0 | 0 | 78 | 0 | 1400 | 88 | 0
7A05304 | 低合金 | HRB400B | 1672 | 0.00047 |  | 0.00028 |  | 0.001 | 71750 | [5 empty] | 0.48 |  | 0.009 | 0.029 | NULL | 0.035 | 0.0044 | 0.0022 | 0.0047 | 0.001 | NULL | NULL | NULL | 15 | 0 | 0 | 0 | 0 | 31 | 0 | 50 | 0 | 0 | 0 | 0 | 80 | 0 | 1490 | 132 | 0
7A05303 | 低合金 | HRB500D | 1658 | 0.00062 |  | 0.00025 |  | 0.001 | 71900 | [5 empty] | 0.49 |  | 0.01 | 0.024 | NULL | 0.082 | 0.005 | 0.0029 | 0.005 | 0.002 | NULL | NULL | 0.0004 | 0 | 0 | 74 | 0 | 0 | 0 | 0 | 50 | 0 | 0 | 150 | 0 | 102 | 0 | 1500 | 0 | 0
7A05302 | 低合金 | HRB500D | 1670 | 0.0005 |  | 0.00026 |  | 0.001 | 66750 | [5 empty] | 0.486 |  | 0.011 | 0.029 | NULL | 0.082 | 0.0053 | 0.0032 | 0.005 | 0.001 | NULL | NULL | 0.0003 | 0 | 0 | 74 | 0 | 0 | 0 | 0 | 50 | 0 | 0 | 150 | 0 | 112 | 0 | 1560 | 0 | 0
7A05301 | 低合金 | HRB500D | 1684 | 0.00068 |  | 0.00027 |  | 0.001 | 67900 | [5 empty] | 0.477 |  | 0.009 | 0.041 | NULL | 0.082 | 0.0058 | 0.0037 | 0.004 | 0.002 | NULL | NULL | 0.0003 | 0 | 0 | 78 | 0 | 0 | 0 | 0 | 50 | 0 | 0 | 150 | 0 | 100 | 0 | 1570 | 0 | 0
7A05300 | 低合金 | HRB500D | 1692 | 0.00084 |  | 0.00024 |  | 0.001 | 71150 | [5 empty] | 0.488 |  | 0.009 | 0.027 | NULL | 0.084 | 0.0043 | 0.0022 | 0.005 | 0.001 | NULL | NULL | 0.0003 | 0 | 0 | 75 | 0 | 0 | 0 | 0 | 25 | 0 | 0 | 150 | 0 | 90 | 0 | 1510 | 0 | 0
7A05299 | 低合金 | HRB500D | 1668 | 0.00093 |  | 0.00021 |  | 0.001 | 67750 | [5 empty] | 0.499 |  | 0.009 | 0.026 | NULL | 0.085 | 0.0064 | 0.0043 | 0.005 | 0.002 | NULL | NULL | 0.0003 | 0 | 0 | 77 | 0 | 0 | 0 | 0 | 25 | 0 | 0 | 150 | 0 | 90 | 0 | 1570 | 0 | 0
7A05298 | 低合金 | HRB500D | 1663 | 0.00072 |  | 0.00021 |  | 0.001 | 68450 | [5 empty] | 0.479 |  | 0.011 | 0.027 | NULL | 0.081 | 0.0054 | 0.0033 | 0.004 | 0.002 | NULL | NULL | 0.0003 | 0 | 0 | 73 | 0 | 0 | 0 | 0 | 50 | 0 | 0 | 150 | 0 | 85 | 0 | 1500 | 0 | 0
7A05297 | 低合金 | HRB500D | 1639 | 0.00084 |  | 0.00022 |  | 0 | 66450 | [5 empty] | 0.469 |  | 0.008 | 0.023 | NULL | 0.081 | 0.0066 | 0.0045 | 0.004 | 0.001 | NULL | NULL | 0.0003 | 0 | 150 | 78 | 0 | 0 | 0 | 0 | 50 | 0 | 0 | 0 | 0 | 85 | 0 | 1580 | 0 | 0
7A05296 | 低合金 | HRB500D | 1645 | 0.00073 |  | 0.00023 |  | 0.002 | 71350 | [5 empty] | 0.482 |  | 0.009 | 0.026 | NULL | 0.082 | 0.0066 | 0.0045 | 0.005 | 0.001 | NULL | NULL | 0.0004 | 0 | 0 | 73 | 0 | 0 | 0 | 0 | 50 | 0 | 0 | 150 | 0 | 0 | 0 | 1520 | 0 | 0
7A05295 | 低合金 | HRB500D | 1676 | 0.00076 |  | 0.00029 |  | 0.002 | 65500 | [5 empty] | 0.476 |  | 0.01 | 0.024 | NULL | 0.081 | 0.0047 | 0.0026 | 0.005 | 0.001 | NULL | NULL | 0.0005 | 0 | 156 | 77 | 0 | 0 | 0 | 0 | 50 | 0 | 0 | 0 | 0 | 102 | 0 | 1560 | 0 | 0
7A05294 | 低合金 | HRB500D | 1683 | 0.00067 |  | 0.00023 |  | 0 | 69800 | [5 empty] | 0.469 |  | 0.009 | 0.025 | NULL | 0.081 | 0.0059 | 0.0038 | 0.005 | 0.001 | NULL | NULL | 0.0003 | 0 | 163 | 78 | 0 | 0 | 0 | 0 | 50 | 0 | 0 | 0 | 0 | 108 | 0 | 1590 | 0 | 0
7A05293 | 低合金 | HRB500D | 1692 | 0.00062 |  | 0.00036 |  | 0.001 | 71800 | [5 empty] | 0.484 |  | 0.01 | 0.026 | NULL | 0.081 | 0.0052 | 0.0031 | 0.005 | 0.001 | NULL | NULL | 0.0004 | 0 | 160 | 77 | 0 | 0 | 0 | 0 | 50 | 0 | 0 | 0 | 0 | 108 | 0 | 1600 | 0 | 0
7A05292 | 低合金 | HRB500D | 1672 | 0.00091 |  | 0.00028 |  | 0.001 | 70400 | [5 empty] | 0.489 |  | 0.01 | 0.023 | NULL | 0.081 | 0.0052 | 0.0031 | 0.006 | 0.001 | NULL | NULL | 0.0003 | 0 | 0 | 74 | 0 | 0 | 0 | 0 | 50 | 0 | 0 | 180 | 0 | 85 | 0 | 1490 | 0 | 0
7A05291 | 低合金 | HRB500D | 1682 | 0.0007 |  | 0.00024 |  | 0.001 | 65850 | [5 empty] | 0.467 |  | 0.011 | 0.025 | NULL | 0.083 | 0.0052 | 0.0031 | 0.005 | 0.001 | NULL | NULL | 0.0003 | 0 | 0 | 77 | 0 | 0 | 0 | 0 | 50 | 0 | 0 | 165 | 0 | 102 | 0 | 1580 | 0 | 0
7A05290 | 低合金 | HRB500D | 0 | 0.00166 |  | 0.00023 |  | 0.001 | 70000 | [5 empty] | 0.471 |  | 0.009 | 0.027 | NULL | 0.083 | 0.0044 | 0.0023 | 0.007 | 0.001 | NULL | NULL | 0.0002 | 0 | 0 | 78 | 0 | 0 | 0 | 0 | 50 | 0 | 0 | 0 | 0 | 119 | 0 | 1600 | 0 | 0
7A05289 | 低合金 | HRB500D | 1704 | 0.00073 |  | 0.00018 |  | 0.002 | 70950 | [5 empty] | 0.493 |  | 0.008 | 0.019 | NULL | 0.084 | 0.0063 | 0.0042 | 0.006 | 0.001 | NULL | NULL | 0.0002 | 0 | 0 | 75 | 0 | 0 | 0 | 0 | 75 | 0 | 0 | 0 | 0 | 120 | 0 | 1580 | 0 | 0
7A05288 | 低合金 | HRB400B | 1640 | 0.0007 |  | 0.00028 |  | 0.001 | 70750 | [5 empty] | 0.454 |  | 0.009 | 0.021 | NULL | 0.035 | 0.0047 | 0.0025 | 0.0053 | 0 | NULL | NULL | NULL | 15 | 0 | 0 | 31 | 0 | 0 | 25 | 0 | 0 | 200 | 0 | 0 | 68 | 0 | 1220 | 88 | 0
7A05287 | 低合金 | HRB400B | 1678 | 0.00065 |  | 0.00026 |  | 0.001 | 69800 | [5 empty] | 0.463 |  | 0.006 | 0.016 | NULL | 0.035 | 0.0045 | 0.0023 | 0.0055 | 0 | NULL | NULL | NULL | 14 | 0 | 0 | 30 | 0 | 0 | 25 | 0 | 0 | 300 | 0 | 0 | 68 | 0 | 1180 | 88 | 0
7A05286 | 低合金 | HRB400B | 1644 | 0.00069 |  | 0.00022 |  | 0.001 | 71400 | [5 empty] | 0.452 |  | 0.011 | 0.023 | NULL | 0.035 | 0.005 | 0.0027 | 0.0055 | 0 | NULL | NULL | NULL | 15 | 0 | 0 | 32 | 0 | 0 | 25 | 0 | 0 | 200 | 0 | 0 | 72 | 0 | 1270 | 88 | 0
7A05285 | 低合金 | HRB400B | 1677 | 0.00073 |  | 0.00023 |  | 0.001 | 76250 | [5 empty] | 0.457 |  | 0.01 | 0.021 | NULL | 0.036 | 0.006 | 0.0037 | 0.0056 | 0 | NULL | NULL | NULL | 15 | 0 | 0 | 32 | 0 | 0 | 25 | 0 | 0 | 200 | 0 | 0 | 72 | 0 | 1300 | 88 | 0
7A05284 | 低合金 | HRB400B | 1660 | 0.0007 |  | 0.00029 |  | 0 | 74900 | [5 empty] | 0.471 |  | 0.009 | 0.019 | NULL | 0.036 | 0.3838 | 0.3098 | 0.007 | 0.001 | NULL | NULL | NULL | 15 | 0 | 0 | 32 | 0 | 0 | 25 | 0 | 0 | 200 | 0 | 0 | 72 | 0 | 1280 | 132 | 0
7A05283 | 低合金 | HRB400B | 0 | 0.00094 |  | 0.00023 |  | 0.004 | 81500 | [5 empty] | 0.46 |  | 0.004 | 0.01 | NULL | 0.033 | 0.0055 | 0.0033 | 0.0064 | 0 | NULL | NULL | NULL | 15 | 0 | 0 | 0 | 0 | 325 | 0 | 0 | 0 | 200 | 0 | 0 | 75 | 0 | 1320 | 88 | 20
7A05282 | 低合金 | HRB400B | 1684 | 0.00082 |  | 0.00025 |  | 0.001 | 64000 | [5 empty] | 0.47 |  | 0.005 | 0.01 | NULL | 0.034 | 0.34 | 0.2734 | 0.0074 | 0 | NULL | NULL | NULL | 15 | 0 | 0 | 0 | 0 | 32 | 0 | 0 | 0 | 0 | 0 | 0 | 75 | 0 | 1430 | 88 | 20
7A05281 | 低合金 | HRB400B | 1645 | 0.00041 |  | 0.00023 |  | 0.001 | 71750 | [5 empty] | 0.454 |  | 0.005 | 0.013 | 0 | 0.033 | 0.0048 | 0.003 | 0.0009 | 0.001 | NULL | NULL | NULL | 15 | 0 | 0 | 0 | 0 | 32 | 0 | 50 | 0 | 200 | 0 | 0 | 102 | 0 | 1320 | 88 | 0
7A05280 | 低合金 | HRB400B | 1639 | 0.00049 |  | 0.00028 |  | 0.001 | 75450 | [5 empty] | 0.466 |  | 0.008 | 0.016 | NULL | 0.033 | 0.0042 | 0.002 | 0.005 | 0 | NULL | NULL | NULL | 15 | 0 | 0 | 0 | 0 | 32 | 0 | 50 | 0 | 200 | 0 | 0 | 95 | 0 | 1300 | 88 | 0
7A05279 | 低合金 | HRB400B | 1638 | 0.00068 |  | 0.00028 |  | 0.001 | 65100 | [5 empty] | 0.467 |  | 0.008 | 0.017 | NULL | 0.035 | 0.004 | 0.0017 | 0.0046 | 0 | NULL | NULL | NULL | 15 | 0 | 0 | 0 | 0 | 32 | 0 | 25 | 0 | 200 | 0 | 0 | 75 | 0 | 1320 | 88 | 0
7A05278 | 低合金 | HRB400B | 1689 | 0.00031 |  | 0.00025 |  | 0.001 | 76700 | [5 empty] | 0.466 |  | 0.008 | 0.016 | NULL | 0.035 | 0.0052 | 0.003 | 0.0039 | 0 | NULL | NULL | NULL | 15 | 0 | 0 | 0 | 0 | 33 | 0 | 50 | 0 | 200 | 0 | 0 | 110 | 0 | 1350 | 88 | 0
7A05277 | 低合金 | HRB400B | 1643 | 0.00065 |  | 0.00029 |  | 0.001 | 63900 | [5 empty] | 0.464 |  | 0.011 | 0.017 | 0 | 0.034 | 0.0045 | 0.0028 | 0.0056 | 0.002 | NULL | NULL | NULL | 15 | 0 | 0 | 0 | 0 | 32 | 0 | 25 | 0 | 0 | 0 | 0 | 85 | 0 | 1540 | 88 | 0
7A05276 | 低合金 | HRB400B | 1650 | 0.00028 |  | 0.00025 |  | 0 | 65700 | [5 empty] | 0.451 |  | 0.011 | 0.017 | 0 | 0.033 | 0.0042 | 0.0027 | 0.0042 | 0.002 | NULL | NULL | NULL | 15 | 0 | 0 | 0 | 0 | 32 | 0 | 50 | 0 | 200 | 0 | 0 | 102 | 0 | 1310 | 88 | 0
7A05275 | 低合金 | HRB400B | 1688 | 0.00079 |  | 0.00028 |  | 0.001 | 73950 | [5 empty] | 0.458 |  | 0.012 | 0.017 | 0 | 0.034 | 0.0061 | 0.0038 | 0.0046 | 0.001 | NULL | NULL | NULL | 15 | 0 | 0 | 0 | 0 | 32 | 0 | 25 | 0 | 200 | 0 | 0 | 75 | 0 | 1260 | 88 | 0
7A05274 | 低合金 | HRB400B | 1656 | 0.00066 |  | 0.00027 |  | 0 | 72650 | [5 empty] | 0.462 |  | 0.011 | 0.017 | 0 | 0.034 | 0.0058 | 0.0036 | 0.004 | 0.001 | NULL | NULL | NULL | 46 | 0 | 0 | 0 | 0 | 0 | 0 | 25 | 0 | 200 | 0 | 0 | 85 | 0 | 1320 | 88 | 0
7A05273 | 低合金 | HRB400B | 1684 | 0.00043 |  | 0.00026 |  | 0 | 74750 | [5 empty] | 0.462 |  | 0.009 | 0.018 | 0 | 0.032 | 0.0051 | 0.0032 | 0.0025 | 0.002 | NULL | NULL | NULL | 45 | 0 | 0 | 0 | 0 | 0 | 0 | 50 | 0 | 200 | 0 | 0 | 95 | 0 | 1350 | 88 | 0
7A05272 | 低合金 | HRB400B | 1688 | 0.00038 |  | 0.00026 |  | 0 | 74950 | [5 empty] | 0.472 |  | 0.013 | 0.025 | 0 | 0.035 | 0.006 | 0.0038 | 0.0036 | 0.001 | NULL | NULL | NULL | 45 | 0 | 0 | 0 | 0 | 0 | 0 | 50 | 0 | 200 | 0 | 0 | 95 | 0 | 1390 | 88 | 0
7A05271 | 低合金 | HRB400B | 1651 | 0.00035 |  | 0.00031 |  | 0.001 | 73000 | [5 empty] | 0.477 |  | 0.011 | 0.021 | 0 | 0.035 | 0.0057 | 0.0035 | 0.0029 | 0.002 | NULL | NULL | NULL | 7 | 0 | 0 | 0 | 0 | 40 | 0 | 50 | 0 | 200 | 0 | 0 | 108 | 0 | 1250 | 88 | 0
7A05270 | 低合金 | HRB400B | 1656 | 0.0007 |  | 0.00024 |  | 0.001 | 69700 | [5 empty] | 0.463 |  | 0.016 | 0.02 | 0 | 0.037 | 0.0081 | 0.005 | 0.0063 | 0.002 | NULL | NULL | NULL | 7 | 0 | 0 | 0 | 0 | 40 | 0 | 25 | 0 | 200 | 0 | 0 | 73 | 0 | 1210 | 88 | 0
7A05269 | 低合金 | HRB400B | 1651 | 0.00054 |  | 0.00033 |  | 0.001 | 69500 | [5 empty] | 0.462 |  | 0.006 | 0.024 | 0 | 0.035 | 0.0052 | 0.0032 | 0.0018 | 0.001 | NULL | NULL | NULL | 6 | 0 | 0 | 0 | 0 | 40 | 0 | 50 | 0 | 200 | 0 | 0 | 95 | 0 | 1280 | 88 | 0
7A05268 | 低合金 | HRB400B | 1658 | 0.00074 |  | 0.00024 |  | 0.001 | 73200 | [5 empty] | 0.465 |  | 0.006 | 0.015 | 0 | 0.034 | 0.005 | 0.0031 | 0.0012 | 0.001 | NULL | NULL | NULL | 6 | 0 | 0 | 0 | 0 | 40 | 0 | 25 | 0 | 0 | 0 | 0 | 75 | 0 | 1400 | 88 | 0
7A05267 | 低合金 | HRB400B | 1662 | 0.00066 |  | 0.00026 |  | 0.001 | 69850 | [5 empty] | 0.449 |  | 0.006 | 0.017 | 0 | 0.034 | 0.005 | 0.0031 | 0.0001 | 0.001 | NULL | NULL | NULL | 6 | 0 | 0 | 0 | 0 | 40 | 25 | 0 | 0 | 0 | 0 | 0 | 68 | 0 | 1468 | 88 | 0
7A05266 | 低合金 | HRB400B | 1670 | 0.00068 |  | 0.0003 |  | 0.001 | 74400 | [5 empty] | 0.467 |  | 0.011 | 0.014 | 0 | 0.036 | 0.0062 | 0.0039 | 0.0027 | 0.001 | NULL | NULL | NULL | 7 | 0 | 0 | 0 | 0 | 40 | 25 | 0 | 0 | 0 | 0 | 0 | 68 | 0 | 1492 | 88 | 0
7A05265 | 低合金 | HRB400B | 1664 | 0.00076 |  | 0.00029 |  | 0.001 | 75950 | [5 empty] | 0.458 |  | 0.009 | 0.018 | NULL | 0.033 | 0.0042 | 0.0019 | 0.0042 | 0 | NULL | NULL | NULL | 6 | 0 | 0 | 0 | 0 | 40 | 25 | 0 | 0 | 0 | 0 | 0 | 68 | 0 | 1467 | 88 | 0
7A05264 | 低合金 | HRB400B | 1657 | 0.00072 |  | 0.00035 |  | 0.001 | 74050 | [5 empty] | 0.457 |  | 0.009 | 0.017 | NULL | 0.033 | 0.0048 | 0.0025 | 0.0038 | 0 | NULL | NULL | NULL | 6 | 0 | 0 | 0 | 0 | 40 | 25 | 0 | 0 | 0 | 0 | 0 | 68 | 0 | 1438 | 88 | 0
7A05263 | 低合金 | HRB400B | 1661 | 0.00078 |  | 0.00035 |  | 0.001 | 73900 | [5 empty] | 0.454 |  | 0.009 | 0.017 | NULL | 0.033 | 0.0053 | 0.003 | 0.0042 | 0 | NULL | NULL | NULL | 6 | 0 | 0 | 0 | 0 | 40 | 0 | 0 | 0 | 0 | 0 | 0 | 68 | 0 | 1409 | 88 | 20
7A05262 | 低合金 | HRB400B | 1663 | 0.00084 |  | 0.00028 |  | 0.001 | 71700 | [5 empty] | 0.47 |  | 0.01 | 0.017 | NULL | 0.036 | 0.0045 | 0.0023 | 0.0036 | 0 | NULL | NULL | NULL | 7 | 0 | 0 | 0 | 0 | 40 | 0 | 0 | 0 | 0 | 0 | 0 | 68 | 0 | 1472 | 88 | 20
7A05261 | 低合金 | HRB400B | 1666 | 0.00072 |  | 0.00026 |  | 0.001 | 74100 | [5 empty] | 0.46 |  | 0.011 | 0.021 | NULL | 0.033 | 0.0042 | 0.002 | 0.0041 | 0 | NULL | NULL | NULL | 6 | 0 | 0 | 0 | 0 | 40 | 25 | 0 | 0 | 0 | 0 | 0 | 68 | 0 | 1441 | 88 | 0
7A05260 | 低合金 | HRB400B | 1679 | 0.00072 |  | 0.00028 |  | 0.001 | 71600 | [5 empty] | 0.454 |  | 0.009 | 0.018 | NULL | 0.034 | 0.0041 | 0.0019 | 0.0044 | 0 | NULL | NULL | NULL | 14 | 0 | 0 | 0 | 0 | 32 | 25 | 0 | 0 | 0 | 0 | 0 | 68 | 0 | 1431 | 88 | 0
7A05259 | 低合金 | HRB400B | 1677 | 0.00089 |  | 0.00028 |  | 0 | 71300 | [5 empty] | 0.464 |  | 0.011 | 0.021 | NULL | 0.034 | 0.0041 | 0.0018 | 0.0042 | 0 | NULL | NULL | NULL | 14 | 0 | 0 | 0 | 0 | 32 | 0 | 0 | 0 | 0 | 0 | 0 | 51 | 0 | 1519 | 88 | 20
7A05258 | 低合金 | HRB400B | 1657 | 0.0006 |  | 0.00033 |  | 0.001 | 74600 | [5 empty] | 0.467 |  | 0.009 | 0.02 | NULL | 0.034 | 0.004 | 0.0018 | 0.0043 | 0 | NULL | NULL | NULL | 14 | 0 | 0 | 0 | 0 | 32 | 25 | 0 | 0 | 0 | 0 | 0 | 68 | 0 | 1427 | 88 | 0
7A05257 | 低合金 | HRB400B | 1681 | 0.00067 |  | 0.00028 |  | 0.001 | 72250 | [5 empty] | 0.454 |  | 0.01 | 0.021 | NULL | 0.033 | 0.0047 | 0.0024 | 0.0036 | 0 | NULL | NULL | NULL | 14 | 0 | 0 | 0 | 0 | 32 | 25 | 0 | 0 | 0 | 0 | 0 | 85 | 0 | 1403 | 88 | 0
7A05256 | 低合金 | HRB400B | 1656 | 0.00093 |  | 0.00026 |  | 0.001 | 70900 | [5 empty] | 0.454 |  | 0.01 | 0.021 | NULL | 0.034 | 0.0054 | 0.0031 | 0.0037 | 0 | NULL | NULL | NULL | 14 | 0 | 0 | 0 | 0 | 32 | 0 | 0 | 0 | 0 | 0 | 0 | 51 | 0 | 1502 | 88 | 20
7A05255 | 低合金 | HRB400B | 1676 | 0.00099 |  | 0.0002 |  | 0.001 | 70200 | [5 empty] | 0.475 |  | 0.011 | 0.021 | NULL | 0.035 | 0.0049 | 0.0026 | 0.0038 | 0 | NULL | NULL | NULL | 14 | 0 | 0 | 0 | 0 | 32 | 0 | 0 | 0 | 0 | 0 | 0 | 51 | 0 | 1400 | 88 | 20
7A05254 | 低合金 | HRB400B | 1601 | 0.00041 |  | 0.00032 |  | 0.001 | 69250 | [5 empty] | 0.469 |  | 0.008 | 0.015 | 0 | 0.034 | 0.0049 | 0.0031 | 0.0005 | 0.001 | NULL | NULL | NULL | 14 | 0 | 0 | 0 | 0 | 32 | 50 | 0 | 0 | 0 | 0 | 0 | 85 | 0 | 1394 | 88 | 0
7A05253 | 低合金 | HRB400B | 1671 | 0.00087 |  | 0.00029 |  | 0 | 70200 | [5 empty] | 0.461 |  | 0.014 | 0.018 | NULL | 0.035 | 0.0039 | 0.0017 | 0.0036 | 0 | NULL | NULL | NULL | 15 | 0 | 0 | 0 | 0 | 30 | 0 | 0 | 0 | 0 | 0 | 0 | 51 | 0 | 1386 | 88 | 20
7A05252 | 低合金 | HRB400B | 1676 | 0.0003 |  | 0.00032 |  | 0 | 70100 | [5 empty] | 0.464 |  | 0.011 | 0.016 | NULL | 0.034 | 0.0042 | 0.002 | 0.0036 | 0 | NULL | NULL | NULL | 15 | 0 | 0 | 0 | 0 | 32 | 50 | 0 | 0 | 0 | 0 | 0 | 94 | 0 | 1520 | 88 | 0
7A05251 | 低合金 | HRB400B | 1660 | 0.00051 |  | 0.00027 |  | 0.002 | 72100 | [5 empty] | 0.475 |  | 0.009 | 0.017 | NULL | 0.035 | 0.0041 | 0.0019 | 0.0038 | 0 | NULL | NULL | NULL | 15 | 0 | 0 | 0 | 0 | 32 | 25 | 0 | 0 | 0 | 0 | 0 | 85 | 0 | 1450 | 88 | 0
7A05250 | 低合金 | HRB400B | 1645 | 0.00061 |  | 0.00029 |  | 0.002 | 70900 | [5 empty] | 0.468 |  | 0.014 | 0.018 | NULL | 0.034 | 0.004 | 0.0018 | 0.0036 | 0 | NULL | NULL | NULL | 16 | 0 | 0 | 0 | 0 | 34 | 25 | 0 | 0 | 0 | 0 | 0 | 85 | 0 | 1560 | 88 | 0
7A05249 | 低合金 | HRB400B | 0 | 0.00054 |  | 0.00027 |  | 0.001 | 75300 | [5 empty] | 0.462 |  | 0.009 | 0.012 | NULL | 0.036 | 0.004 | 0.0018 | 0.0036 | 0 | NULL | NULL | NULL | 15 | 0 | 0 | 0 | 0 | 31 | 25 | 0 | 0 | 0 | 0 | 0 | 85 | 0 | 1450 | 88 | 0
7A05248 | 低合金 | HRB400B | 1663 | 0.00052 |  | 0.00025 |  | 0.001 | 71900 | [5 empty] | 0.462 |  | 0.008 | 0.018 | NULL | 0.034 | 0.0047 | 0.0025 | 0.0037 | 0 | NULL | NULL | NULL | 15 | 0 | 0 | 0 | 0 | 31 | 25 | 0 | 0 | 0 | 0 | 0 | 92 | 0 | 1460 | 88 | 0
7A05247 | 低合金 | HRB400B | 0 | 0.00065 |  | 0.00026 |  | 0.002 | 71400 | [5 empty] | 0.469 |  | 0.008 | 0.018 | NULL | 0.034 | 0.0051 | 0.0029 | 0.0034 | 0 | NULL | NULL | NULL | 15 | 0 | 0 | 0 | 0 | 32 | 25 | 0 | 0 | 0 | 0 | 0 | 76 | 0 | 1440 | 88 | 0
7A05246 | 低合金 | HRB400B | 1656 | 0.00056 |  | 0.00026 |  | 0.002 | 72850 | [5 empty] | 0.445 |  | 0.009 | 0.019 | NULL | 0.034 | 0.0042 | 0.002 | 0.0035 | 0 | NULL | NULL | NULL | 15 | 0 | 0 | 0 | 0 | 31 | 25 | 0 | 0 | 0 | 0 | 0 | 85 | 0 | 1460 | 88 | 0
7A05245 | 低合金 | HRB400B | 1673 | 0.00044 |  | 0.00029 |  | 0.002 | 72050 | [5 empty] | 0.452 |  | 0.01 | 0.019 | NULL | 0.033 | 0.0047 | 0.0024 | 0.0029 | 0 | NULL | NULL | NULL | 15 | 0 | 0 | 0 | 0 | 32 | 0 | 50 | 0 | 0 | 0 | 0 | 93 | 0 | 0 | 88 | 0
7A05244 | 低合金 | HRB400B | 1662 | 0.00052 |  | 0.00028 |  | 0.002 | 72000 | [5 empty] | 0.476 |  | 0.008 | 0.016 | NULL | 0.035 | 0.005 | 0.0027 | 0.0039 | 0 | NULL | NULL | NULL | 14 | 0 | 0 | 0 | 0 | 30 | 0 | 50 | 0 | 0 | 0 | 0 | 78 | 0 | 1450 | 88 | 0
7A05243 | 低合金 | HRB400B | 1651 | 0.00063 |  | 0.00032 |  | 0.002 | 64750 | [5 empty] | 0.473 |  | 0.008 | 0.016 | NULL | 0.037 | 0.0049 | 0.0026 | 0.0052 | 0 | NULL | NULL | NULL | 16 | 0 | 0 | 0 | 0 | 33 | 0 | 25 | 0 | 0 | 0 | 0 | 85 | 0 | 1550 | 88 | 0
7A05242 | 低合金 | HRB400B | 1683 | 0.00041 |  | 0.00025 |  | 0.002 | 75400 | [5 empty] | 0.478 |  | 0.007 | 0.013 | NULL | 0.035 | 0.0042 | 0.002 | 0.0035 | 0 | NULL | NULL | NULL | 6 | 0 | 0 | 0 | 0 | 40 | 0 | 50 | 0 | 0 | 0 | 0 | 93 | 0 | 1460 | 88 | 0
7A05241 | 低合金 | HRB400B | 1723 | 0.00028 |  | 0.00029 |  | 0.002 | 70650 | [5 empty] | 0.488 |  | 0.007 | 0.016 | NULL | 0.035 | 0.0041 | 0.0018 | 0.003 | 0 | NULL | NULL | NULL | 46 | 0 | 0 | 0 | 0 | 0 | 0 | 50 | 0 | 0 | 0 | 0 | 90 | 0 | 1530 | 132 | 0
7A05240 | 低合金 | HRB400B | 1677 | 0.00048 |  | 0.00029 |  | 0.002 | 71650 | [5 empty] | 0.469 |  | 0.01 | 0.021 | NULL | 0.036 | 0.0051 | 0.0028 | 0.0041 | 0 | NULL | NULL | NULL | 15 | 0 | 0 | 0 | 0 | 32 | 0 | 50 | 0 | 0 | 0 | 0 | 93 | 0 | 1480 | 88 | 0
7A05239 | 低合金 | HRB400B | 1663 | 0.00051 |  | 0.00028 |  | 0.002 | 68750 | [5 empty] | 0.466 |  | 0.009 | 0.018 | NULL | 0.034 | 0.0049 | 0.0026 | 0.0028 | 0 | NULL | NULL | NULL | 15 | 0 | 0 | 0 | 0 | 32 | 0 | 50 | 0 | 0 | 0 | 0 | 90 | 0 | 1480 | 88 | 0
7A05238 | 低合金 | HRB400B | 1664 | 0.00047 |  | 0.00027 |  | 0.002 | 72750 | [5 empty] | 0.465 |  | 0.008 | 0.017 | NULL | 0.034 | 0.0041 | 0.0019 | 0.003 | 0 | NULL | NULL | NULL | 15 | 0 | 0 | 0 | 0 | 31 | 0 | 50 | 0 | 0 | 0 | 0 | 90 | 0 | 1490 | 88 | 0
7A05237 | 低合金 | HRB400B | 1686 | 0.00037 |  | 0.00028 |  | 0.002 | 71500 | [5 empty] | 0.468 |  | 0.009 | 0.018 | NULL | 0.035 | 0.0043 | 0.0021 | 0.0041 | 0 | NULL | NULL | NULL | 15 | 0 | 0 | 0 | 0 | 31 | 50 | 0 | 0 | 0 | 0 | 0 | 85 | 0 | 1490 | 88 | 0
7A05236 | 低合金 | HRB400B | 1684 | 0.00077 |  | 0.00032 |  | 0.001 | 69300 | [5 empty] | 0.455 |  | 0.014 | 0.023 | NULL | 0.034 | 0.0049 | 0.0026 | 0.0043 | 0 | NULL | NULL | NULL | 15 | 0 | 0 | 0 | 0 | 32 | 25 | 0 | 0 | 0 | 0 | 0 | 72 | 0 | 1460 | 88 | 0
7A05235 | 低合金 | HRB400B | 1660 | 0.00068 |  | 0.00032 |  | 0 | 73150 | [5 empty] | 0.46 |  | 0.007 | 0.015 | NULL | 0.035 | 0.0047 | 0.0025 | 0.0032 | 0 | NULL | NULL | NULL | 15 | 0 | 0 | 0 | 0 | 32 | 25 | 0 | 0 | 0 | 0 | 0 | 72 | 0 | 1480 | 88 | 0
7A05234 | 低合金 | HRB400B | 1651 | 0.00042 |  | 0.00031 |  | 0 | 73400 | [5 empty] | 0.454 |  | 0.009 | 0.019 | NULL | 0.033 | 0.0041 | 0.0019 | 0.0033 | 0 | NULL | NULL | NULL | 16 | 0 | 0 | 0 | 0 | 33 | 25 | 0 | 0 | 0 | 0 | 0 | 102 | 0 | 1540 | 88 | 0
7A05233 | 低合金 | HRB400B | 1677 | 0.0005 |  | 0.00034 |  | 0 | 76850 | [5 empty] | 0.475 |  | 0.009 | 0.02 | NULL | 0.035 | 0.0172 | 0.0146 | 0.0037 | 0.003 | NULL | NULL | NULL | 8 | 0 | 0 | 0 | 0 | 40 | 25 | 0 | 0 | 0 | 0 | 0 | 85 | 0 | 1500 | 88 | 0
7A05232 | 低合金 | HRB400B | 1656 | 0.00086 |  | 0.00035 |  | 0 | 75250 | [5 empty] | 0.457 |  | 0.008 | 0.019 | NULL | 0.033 | 0.004 | 0.0018 | 0.0032 | 0 | NULL | NULL | NULL | 46 | 0 | 0 | 0 | 0 | 0 | 25 | 0 | 0 | 0 | 0 | 0 | 68 | 0 | 1440 | 88 | 0
7A05231 | 低合金 | HRB400B | 1684 | 0.00076 |  | 0.00031 |  | 0 | 73450 | [5 empty] | 0.478 |  | 0.009 | 0.017 | NULL | 0.035 | 0.3237 | 0.26 | 0.0044 | 0 | NULL | NULL | NULL | 7 | 0 | 0 | 0 | 0 | 40 | 25 | 0 | 0 | 0 | 0 | 0 | 0 | 0 | 1460 | 88 | 0
7A05230 | 低合金 | HRB400B | 1697 | 0.00065 |  | 0.00027 |  | 0 | 73000 | [5 empty] | 0.47 |  | 0.01 | 0.021 | NULL | 0.034 | 0.0049 | 0.0026 | 0.0039 | 0 | NULL | NULL | NULL | 6 | 0 | 0 | 0 | 0 | 37 | 25 | 0 | 0 | 0 | 0 | 0 | 56 | 0 | 1360 | 88 | 0
7A05229 | 低合金 | HRB400B | 1672 | 0.0008 |  | 0.00029 |  | 0 | 67300 | [5 empty] | 0.461 |  | 0.009 | 0.018 | NULL | 0.035 | 0.0052 | 0.0029 | 0.0051 | 0 | NULL | NULL | NULL | 6 | 0 | 0 | 0 | 0 | 40 | 25 | 0 | 0 | 0 | 0 | 0 | 88 | 0 | 1450 | 88 | 0
7A05228 | 低合金 | HRB400B | 1620 | 0.00052 |  | 0.00033 |  | 0 | 72550 | [5 empty] | 0.47 |  | 0.007 | 0.015 | NULL | 0.033 | 0.0039 | 0.0017 | 0.0047 | 0 | NULL | NULL | NULL | 7 | 0 | 0 | 0 | 0 | 40 | 50 | 0 | 0 | 0 | 0 | 0 | 102 | 0 | 1580 | 88 | 0
7A05227 | 低合金 | HRB400B | 1661 | 0.00039 |  | 0.00032 |  | 0 | 72400 | [5 empty] | 0.453 |  | 0.008 | 0.016 | NULL | 0.034 | 0.0043 | 0.0021 | 0.005 | 0 | NULL | NULL | NULL | 6 | 0 | 0 | 0 | 0 | 39 | 25 | 0 | 0 | 0 | 0 | 0 | 85 | 0 | 1430 | 88 | 0
7A05226 | 低合金 | HRB400B | 1661 | 0.00069 |  | 0.00025 |  | 0 | 69950 | [5 empty] | 0.451 |  | 0.009 | 0.015 | NULL | 0.033 | 0.0051 | 0.0028 | 0.0062 | 0 | NULL | NULL | NULL | 6 | 0 | 0 | 0 | 0 | 37 | 25 | 0 | 0 | 0 | 0 | 0 | 68 | 0 | 1331 | 88 | 0
7A05225 | 低合金 | HRB400B | 1649 | 0.00071 |  | 0.00031 |  | 0 | 67500 | [5 empty] | 0.466 |  | 0.009 | 0.018 | NULL | 0.034 | 0.0051 | 0.0028 | 0.0047 | 0 | NULL | NULL | NULL | 6 | 0 | 0 | 0 | 0 | 40 | 25 | 0 | 0 | 0 | 0 | 0 | 68 | 0 | 1422 | 88 | 0
7A05224 | 低合金 | HRB400B | 1640 | 0.00069 |  | 0.00026 |  | 0 | 71600 | [5 empty] | 0.476 |  | 0.009 | 0.016 | NULL | 0.034 | 0.0061 | 0.0038 | 0.0042 | 0 | NULL | NULL | NULL | 7 | 0 | 0 | 0 | 0 | 40 | 25 | 0 | 0 | 0 | 0 | 0 | 68 | 0 | 1422 | 88 | 0
7A05223 | 低合金 | HRB400B | 1651 | 0.0007 |  | 0.00033 |  | 0 | 70300 | [5 empty] | 0.466 |  | 0.009 | 0.017 | NULL | 0.034 | 0.0043 | 0.0021 | 0.005 | 0 | NULL | NULL | NULL | 7 | 0 | 0 | 0 | 0 | 40 | 25 | 0 | 0 | 0 | 0 | 0 | 68 | 0 | 1413 | 88 | 0
7A05222 | 低合金 | HRB400B | 1676 | 0.00065 |  | 0.00025 |  | 0 | 71050 | [5 empty] | 0.46 |  | 0.009 | 0.018 | NULL | 0.032 | 0.0042 | 0.002 | 0.0035 | 0 | NULL | NULL | NULL | 6 | 0 | 0 | 0 | 0 | 40 | 25 | 0 | 0 | 0 | 0 | 0 | 85 | 0 | 1409 | 88 | 0
7A05221 | 低合金 | HRB400B | 1640 | 0.00056 |  | 0.00031 |  | 0 | 69700 | [5 empty] | 0.476 |  | 0.008 | 0.017 | NULL | 0.033 | 0.0054 | 0.0031 | 0.0035 | 0 | NULL | NULL | NULL | 6 | 0 | 0 | 0 | 0 | 38 | 0 | 0 | 0 | 0 | 0 | 0 | 68 | 0 | 1399 | 88 | 20
7A05220 | 低合金 | HRB400B | 1672 | 0.00078 |  | 0.00036 |  | 0.001 | 71900 | [5 empty] | 0.457 |  | 0.009 | 0.02 | NULL | 0.033 | 0.0073 | 0.0049 | 0.0036 | 0 | NULL | NULL | NULL | 13 | 0 | 0 | 0 | 0 | 31 | 0 | 0 | 0 | 0 | 0 | 0 | 68 | 0 | 1310 | 88 | 20
7A05219 | 低合金 | HRB400B | 1651 | 0.00051 |  | 0.00034 |  | 0.001 | 64550 | [5 empty] | 0.463 |  | 0.006 | 0.009 | NULL | 0.035 | 0.005 | 0.0027 | 0.0025 | 0 | NULL | NULL | NULL | 15 | 0 | 0 | 0 | 0 | 31 | 50 | 0 | 0 | 0 | 0 | 0 | 85 | 0 | 2817 | 88 | 0
7A05218 | 低合金 | HRB400B | 1664 | 0.00067 |  | 0.00029 |  | 0.001 | 71800 | [5 empty] | 0.455 |  | 0.009 | 0.017 | NULL | 0.034 | 0.004 | 0.0018 | 0.0038 | 0 | NULL | NULL | NULL | 14 | 0 | 0 | 0 | 0 | 32 | 25 | 0 | 0 | 0 | 0 | 0 | 68 | 0 | 1408 | 88 | 0
7A05217 | 低合金 | HRB400B | 1681 | 0.00065 |  | 0.00034 |  | 0 | 72600 | [5 empty] | 0.474 |  | 0.009 | 0.02 | NULL | 0.033 | 0.0044 | 0.0022 | 0.0039 | 0 | NULL | NULL | NULL | 14 | 0 | 0 | 0 | 0 | 32 | 25 | 0 | 0 | 0 | 0 | 0 | 68 | 0 | 1396 | 88 | 0
7A05216 | 低合金 | HRB400B | 1676 | 0.00074 |  | 0.00025 |  | 0 | 67650 | [5 empty] | 0.46 |  | 0.008 | 0.018 | NULL | 0.034 | 0.0041 | 0.0018 | 0.0038 | 0 | NULL | NULL | NULL | 46 | 0 | 0 | 0 | 0 | 0 | 25 | 0 | 0 | 0 | 0 | 0 | 68 | 0 | 1418 | 88 | 0
7A05215 | 低合金 | HRB400B | 1668 | 0.0007 |  | 0.00025 |  | 0 | 69950 | [5 empty] | 0.461 |  | 0.009 | 0.018 | NULL | 0.034 | 0.0041 | 0.0019 | 0.0028 | 0 | NULL | NULL | NULL | 14 | 0 | 0 | 0 | 0 | 32 | 25 | 0 | 0 | 0 | 0 | 0 | 68 | 0 | 1441 | 88 | 0
7A05214 | 低合金 | HRB400B | 1686 | 0.00094 |  | 0.00029 |  | 0 | 70500 | [5 empty] | 0.466 |  | 0.011 | 0.022 | NULL | 0.033 | 0.0039 | 0.0017 | 0.0038 | 0 | NULL | NULL | NULL | 14 | 0 | 0 | 0 | 0 | 32 | 0 | 0 | 0 | 0 | 0 | 0 | 51 | 0 | 1428 | 88 | 20
7A05213 | 低合金 | HRB400B | 1689 | 0.00092 |  | 0.00036 |  | 0 | 64300 | [5 empty] | 0.472 |  | 0.009 | 0.019 | NULL | 0.034 | 0.0047 | 0.0025 | 0.004 | 0 | NULL | NULL | NULL | 14 | 0 | 0 | 0 | 0 | 32 | 0 | 0 | 0 | 0 | 0 | 0 | 51 | 0 | 1501 | 88 | 20
7A05212 | 低合金 | HRB400B | 1658 | 0.00081 |  | 0.00034 |  | 0 | 71800 | [5 empty] | 0.471 |  | 0.009 | 0.02 | NULL | 0.034 | 0.004 | 0.0018 | 0.003 | 0 | NULL | NULL | NULL | 7 | 0 | 0 | 0 | 0 | 40 | 0 | 0 | 0 | 0 | 0 | 0 | 68 | 0 | 1425 | 88 | 20
7A05211 | 低合金 | HRB400B | 1689 | 0.00051 |  | 0.00032 |  | 0 | 71500 | [5 empty] | 0.457 |  | 0.01 | 0.019 | NULL | 0.033 | 0.004 | 0.0018 | 0.0033 | 0 | NULL | NULL | NULL | 38 | 0 | 0 | 0 | 0 | 0 | 50 | 0 | 0 | 0 | 0 | 0 | 102 | 0 | 1243 | 88 | 0
7A05210 | 低合金 | HRB400B | 1657 | 0.00044 |  | 0.00039 |  | 0 | 60400 | [5 empty] | 0.452 |  | 0.009 | 0.016 | NULL | 0.034 | 0.004 | 0.0018 | 0.003 | 0 | NULL | NULL | NULL | 7 | 0 | 0 | 0 | 0 | 40 | 25 | 0 | 0 | 0 | 0 | 0 | 85 | 0 | 1500 | 88 | 0
7A05209 | 低合金 | HRB400B | 1679 | 0.00051 |  | 0.00034 |  | 0 | 73900 | [5 empty] | 0.46 |  | 0.01 | 0.02 | NULL | 0.035 | 0.0041 | 0.0019 | 0.0033 | 0 | NULL | NULL | NULL | 7 | 0 | 0 | 0 | 0 | 40 | 25 | 0 | 0 | 0 | 0 | 0 | 85 | 0 | 1470 | 88 | 0
7A05208 | 低合金 | HRB400B | 1666 | 0.00034 |  | 0.00038 |  | 0.001 | 74350 | [5 empty] | 0.451 |  | 0.009 | 0.023 | NULL | 0.033 | 0.0042 | 0.0019 | 0.003 | 0 | NULL | NULL | NULL | 15 | 0 | 0 | 0 | 0 | 31 | 50 | 0 | 0 | 0 | 0 | 0 | 96 | 0 | 1500 | 88 | 0
7A05207 | 低合金 | HRB400B | 1657 | 0.00022 |  | 0.00031 |  | 0.001 | 71700 | [5 empty] | 0.466 |  | 0.008 | 0.021 | NULL | 0.034 | 0.0048 | 0.0025 | 0.0034 | 0 | NULL | NULL | NULL | 15 | 0 | 0 | 0 | 0 | 31 | 50 | 0 | 0 | 0 | 0 | 0 | 93 | 0 | 1500 | 88 | 0
7A05206 | 低合金 | HRB400B | 1655 | 0.00027 |  | 0.00033 |  | 0.001 | 71800 | [5 empty] | 0.465 |  | 0.011 | 0.019 | NULL | 0.034 | 0.0042 | 0.002 | 0.0045 | 0 | NULL | NULL | NULL | 15 | 0 | 0 | 0 | 0 | 31 | 50 | 1530 | 0 | 0 | 0 | 0 | 93 | 0 | 0 | 88 | 0
7A05205 | 低合金 | HRB400B | 1693 | 0.00024 |  | 0.00034 |  | 0.001 | 71250 | [5 empty] | 0.461 |  | 0.011 | 0.018 | NULL | 0.035 | 0.0041 | 0.0019 | 0.0044 | 0 | NULL | NULL | NULL | 15 | 0 | 0 | 0 | 0 | 31 | 50 | 0 | 0 | 0 | 0 | 0 | 102 | 0 | 1520 | 88 | 0
7A05204 | 低合金 | HRB400B | 1650 | 0.00067 |  | 0.00035 |  | 0 | 72700 | [5 empty] | 0.455 |  | 0.008 | 0.018 | NULL | 0.034 | 0.004 | 0.0018 | 0.0035 | 0 | NULL | NULL | NULL | 15 | 0 | 0 | 0 | 0 | 31 | 25 | 0 | 0 | 0 | 0 | 0 | 68 | 0 | 1410 | 88 | 0
7A05203 | 低合金 | HRB400B | 1659 | 0.00058 |  | 0.00033 |  | 0.001 | 71800 | [5 empty] | 0.463 |  | 0.009 | 0.019 | NULL | 0.035 | 0.0042 | 0.002 | 0.0034 | 0 | NULL | NULL | NULL | 15 | 0 | 0 | 0 | 0 | 31 | 0 | 25 | 0 | 0 | 0 | 0 | 78 | 0 | 1430 | 88 | 0
7A05202 | 低合金 | HRB400B | 1668 | 0.00032 |  | 0.00034 |  | 0 | 71200 | [5 empty] | 0.472 |  | 0.008 | 0.016 | NULL | 0.035 | 0.0042 | 0.002 | 0.0051 | 0 | NULL | NULL | NULL | 15 | 0 | 0 | 0 | 0 | 32 | 0 | 50 | 0 | 0 | 0 | 0 | 102 | 0 | 1530 | 88 | 0
7A05201 | 低合金 | HRB400B | 1667 | 0.00055 |  | 0.00035 |  | 0 | 73100 | [5 empty] | 0.466 |  | 0.007 | 0.013 | NULL | 0.035 | 0.0038 | 0.0016 | 0.0046 | 0 | NULL | NULL | NULL | 15 | 0 | 0 | 0 | 0 | 32 | 0 | 25 | 0 | 0 | 0 | 0 | 88 | 0 | 0 | 88 | 0
7A05200 | 低合金 | HRB400B | 1657 | 0.00046 |  | 0.00038 |  | 0.001 | 72750 | [5 empty] | 0.457 |  | 0.008 | 0.016 | NULL | 0.035 | 0.0077 | 0.0054 | 0.0038 | 0 | NULL | NULL | NULL | 15 | 0 | 0 | 0 | 0 | 30 | 0 | 50 | 0 | 0 | 0 | 0 | 92 | 0 | 1460 | 88 | 0
7A05199 | 低合金 | HRB400B | 1688 | 0.00065 |  | 0.00033 |  | 0.001 | 68550 | [5 empty] | 0.473 |  | 0.009 | 0.019 | NULL | 0.033 | 0.0051 | 0.0028 | 0.0037 | 0 | NULL | NULL | NULL | 46 | 0 | 0 | 0 | 0 | 0 | 0 | 50 | 0 | 0 | 0 | 0 | 70 | 0 | 1520 | 132 | 0
7A05198 | 低合金 | HRB400B | 1677 | 0.00028 |  | 0.00034 |  | 0.001 | 71800 | [5 empty] | 0.482 |  | 0.008 | 0.019 | NULL | 0.035 | 0.0054 | 0.0031 | 0.0042 | 0 | NULL | NULL | NULL | 45 | 0 | 0 | 0 | 0 | 0 | 0 | 100 | 0 | 0 | 0 | 0 | 90 | 0 | 1560 | 132 | 0
7A05197 | 低合金 | HRB400B | 1667 | 0.00057 |  | 0.00037 |  | 0 | 68950 | [5 empty] | 0.485 |  | 0.008 | 0.018 | NULL | 0.035 | 0.0045 | 0.0023 | 0.0049 | 0 | NULL | NULL | NULL | 46 | 0 | 0 | 0 | 0 | 0 | 0 | 75 | 0 | 0 | 0 | 0 | 70 | 0 | 1520 | 132 | 0
7A05196 | 低合金 | HRB400B | 1671 | 0.0009 |  | 0.00033 |  | 0.001 | 71400 | [5 empty] | 0.483 |  | 0.009 | 0.017 | NULL | 0.034 | 0.0049 | 0.0026 | 0.0042 | 0 | NULL | NULL | NULL | 42 | 0 | 0 | 0 | 0 | 0 | 0 | 25 | 0 | 0 | 20 | 0 | 44 | 0 | 1360 | 132 | 0
7A05195 | 低合金 | HRB400B | 1668 | 0.00068 |  | 0.00027 |  | 0.001 | 65400 | [5 empty] | 0.47 |  | 0.011 | 0.02 | NULL | 0.035 | 0.0049 | 0.0027 | 0.0045 | 0 | NULL | NULL | NULL | 44 | 0 | 0 | 0 | 0 | 0 | 0 | 50 | 0 | 0 | 0 | 0 | 68 | 0 | 1440 | 132 | 0
7A05194 | 低合金 | HRB400B | 1688 | 0.00068 |  | 0.00028 |  | 0.001 | 70200 | [5 empty] | 0.475 |  | 0.008 | 0.016 | NULL | 0.035 | 0.0051 | 0.0028 | 0.0041 | 0 | NULL | NULL | NULL | 44 | 0 | 0 | 0 | 0 | 0 | 0 | 50 | 0 | 0 | 0 | 0 | 68 | 0 | 1440 | 132 | 0
7A05193 | 低合金 | HRB400B | 1655 | 0.00074 |  | 0.00042 |  | 0.001 | 66050 | [5 empty] | 0.477 |  | 0.009 | 0.016 | NULL | 0.036 | 0.0044 | 0.0022 | 0.0038 | 0 | NULL | NULL | NULL | 47 | 0 | 0 | 0 | 0 | 0 | 25 | 0 | 0 | 0 | 0 | 0 | 68 | 0 | 1570 | 132 | 0
7A05192 | 低合金 | HRB400B | 1688 | 0.00068 |  | 0.00034 |  | 0.001 | 72700 | [5 empty] | 0.487 |  | 0.011 | 0.016 | NULL | 0.036 | 0.0042 | 0.002 | 0.0035 | 0 | NULL | NULL | NULL | 45 | 0 | 0 | 0 | 0 | 0 | 0 | 50 | 0 | 0 | 0 | 0 | 68 | 0 | 1500 | 176 | 0
7A05191 | 低合金 | HRB400B | 1677 | 0.00085 |  | 0.00033 |  | 0 | 71150 | [5 empty] | 0.474 |  | 0.009 | 0.016 | NULL | 0.034 | 0.0047 | 0.0025 | 0.004 | 0 | NULL | NULL | NULL | 16 | 0 | 0 | 0 | 0 | 30 | 25 | 0 | 0 | 0 | 0 | 0 | 68 | 0 | 0 | 132 | 0
7A05190 | 低合金 | HRB400B | 1712 | 0.00085 |  | 0.00028 |  | 0.001 | 71300 | [5 empty] | 0.46 |  | 0.008 | 0.016 | NULL | 0.033 | 0.0039 | 0.0017 | 0.0034 | 0 | NULL | NULL | NULL | 14 | 0 | 0 | 0 | 0 | 29 | 25 | 0 | 0 | 0 | 0 | 0 | 51 | 0 | 1400 | 132 | 0
7A05189 | 低合金 | HRB400B | 1666 | 0.00035 |  | 0.00039 |  | 0 | 64350 | [5 empty] | 0.468 |  | 0.009 | 0.017 | NULL | 0.035 | 0.015 | 0.0122 | 0.0037 | 0 | NULL | NULL | NULL | 8 | 0 | 0 | 0 | 0 | 40 | 50 | 0 | 0 | 0 | 0 | 0 | 85 | 0 | 1610 | 132 | 0
7A05188 | 低合金 | HRB400B | 1662 | 0.00056 |  | 0.00023 |  | 0 | 73900 | [5 empty] | 0.461 |  | 0.008 | 0.014 | NULL | 0.033 | 0.004 | 0.0018 | 0.0033 | 0 | NULL | NULL | NULL | 46 | 0 | 0 | 0 | 0 | 0 | 0 | 50 | 0 | 0 | 0 | 0 | 85 | 0 | 1600 | 132 | 0
7A05187 | 低合金 | HRB400B | 1666 | 0.0009 |  | 0.00028 |  | 0 | 71200 | [5 empty] | 0.469 |  | 0.009 | 0.016 | NULL | 0.034 | 0.0046 | 0.0024 | 0.0035 | 0 | NULL | NULL | NULL | 16 | 0 | 0 | 32 | 0 | 0 | 0 | 25 | 0 | 0 | 0 | 0 | 68 | 0 | 1420 | 132 | 0
7A05186 | 低合金 | HRB400B | 1689 | 0.00051 |  | 0.00029 |  | 0 | 67950 | [5 empty] | 0.477 |  | 0.01 | 0.019 | NULL | 0.036 | 0.0047 | 0.0024 | 0.0041 | 0 | NULL | NULL | NULL | 7 | 0 | 0 | 40 | 0 | 0 | 0 | 50 | 0 | 0 | 0 | 0 | 68 | 0 | 1500 | 132 | 0
7A05185 | 低合金 | HRB400B | 1666 | 0.00039 |  | 0.0003 |  | 0.001 | #VALUE! | [5 empty] | 0.467 |  | 0.008 | 0.017 | NULL | 0.033 | 0.0054 | 0.0031 | 0.0041 | 0 | NULL | NULL | NULL | 7 | 0 | 0 | 40 | 0 | 0 | 0 | 50 | 0 | 0 | 0 | 0 | 85 | 0 | 1580 | 132 | 0
7A05184 | 低合金 | HRB400B | 1620 | 0.00048 |  | 0.00036 |  | 0.001 | 74300 | [5 empty] | 0.47 |  | 0.007 | 0.018 | NULL | 0.034 | 0.0041 | 0.0019 | 0.0043 | 0 | NULL | NULL | NULL | 7 | 0 | 0 | 40 | 0 | 0 | 50 | 0 | 0 | 0 | 0 | 0 | 85 | 0 | 1490 | 132 | 0
7A05183 | 低合金 | HRB400B | 1676 | 0.00034 |  | 0.00029 |  | 0 | 69850 | [5 empty] | 0.47 |  | 0.011 | 0.02 | NULL | 0.035 | 0.004 | 0.0018 | 0.0044 | 0 | NULL | NULL | NULL | 7 | 0 | 0 | 40 | 0 | 0 | 50 | 0 | 0 | 0 | 0 | 0 | 80 | 0 | 1500 | 132 | 0
7A05182 | 低合金 | HRB400B | 1672 | 0.00056 |  | 0.00032 |  | 0.001 | 70750 | [5 empty] | 0.475 |  | 0.007 | 0.017 | NULL | 0.035 | 0.0054 | 0.0031 | 0.0058 | 0 | NULL | NULL | NULL | 7 | 0 | 0 | 0 | 0 | 40 | 0 | 50 | 0 | 0 | 0 | 0 | 92 | 0 | 1450 | 88 | 0
7A05181 | 低合金 | HRB400B | 1633 | 0.00048 |  | 0.00034 |  | 0.001 | 71300 | [5 empty] | 0.469 |  | 0.009 | 0.017 | NULL | 0.035 | 0.0041 | 0.0019 | 0.0047 | 0 | NULL | NULL | NULL | 7 | 0 | 0 | 0 | 0 | 40 | 0 | 50 | 0 | 0 | 0 | 0 | 102 | 0 | 1460 | 88 | 0
7A05180 | 低合金 | HRB400B | 1651 | 0.00045 |  | 0.00032 |  | 0 | 73250 | [5 empty] | 0.476 |  | 0.008 | 0.016 | NULL | 0.035 | 0.0042 | 0.0019 | 0.0073 | 0.001 | NULL | NULL | NULL | 7 | 0 | 0 | 0 | 0 | 40 | 0 | 50 | 0 | 0 | 0 | 0 | 102 | 0 | 1480 | 88 | 0
7A05179 | 低合金 | HRB400B | 1638 | 0.00045 |  | 0.00034 |  | 0 | 72700 | [5 empty] | 0.467 |  | 0.009 | 0.017 | NULL | 0.034 | 0.0039 | 0.0017 | 0.0059 | 0 | NULL | NULL | NULL | 7 | 0 | 0 | 0 | 0 | 40 | 0 | 50 | 0 | 0 | 0 | 0 | 102 | 0 | 1490 | 88 | 0
7A05178 | 低合金 | HRB400B | 1684 | 0.00049 |  | 0.00029 |  | 0 | 73400 | [5 empty] | 0.461 |  | 0.009 | 0.017 | NULL | 0.034 | 0.0043 | 0.0021 | 0.0055 | 0 | NULL | NULL | NULL | 8 | 0 | 0 | 0 | 0 | 43 | 0 | 50 | 0 | 0 | 0 | 0 | 92 | 0 | 1510 | 88 | 0
7A05177 | 低合金 | HRB400B | 1664 | 0.00043 |  | 0.00039 |  | 0.001 | 75600 | [5 empty] | 0.454 |  | 0.014 | 0.015 | NULL | 0.034 | 0.0041 | 0.0019 | 0.0045 | 0 | NULL | NULL | NULL | 7 | 0 | 0 | 0 | 0 | 40 | 0 | 25 | 0 | 0 | 0 | 0 | 90 | 0 | 1440 | 88 | 0
7A05176 | 低合金 | HRB400B | 1660 | 0.00065 |  | 0.0003 |  | 0.001 | 71900 | [5 empty] | 0.462 |  | 0.007 | 0.015 | NULL | 0.034 | 0.0041 | 0.0019 | 0.0067 | 0 | NULL | NULL | NULL | 8 | 0 | 0 | 0 | 0 | 43 | 0 | 25 | 0 | 0 | 0 | 0 | 85 | 0 | 1500 | 88 | 0
7A05175 | 低合金 | HRB400B | 1649 | 0.00065 |  | 0.00031 |  | 0.001 | 77400 | [5 empty] | 0.469 |  | 0.007 | 0.015 | NULL | 0.035 | 0.0039 | 0.0017 | 0.0047 | 0 | NULL | NULL | NULL | 7 | 0 | 0 | 0 | 0 | 40 | 0 | 25 | 0 | 0 | 0 | 0 | 75 | 0 | 1380 | 88 | 0
7A05174 | 低合金 | HRB400B | 1665 | 0.00094 |  | 0.00029 |  | 0.001 | 72900 | [5 empty] | 0.458 |  | 0.007 | 0.017 | NULL | 0.033 | 0.0042 | 0.002 | 0.0055 | 0 | NULL | NULL | NULL | 8 | 0 | 0 | 0 | 0 | 43 | 0 | 0 | 0 | 0 | 0 | 0 | 72 | 0 | 1530 | 88 | 20
7A05173 | 低合金 | HRB400B | 1649 | 0.0006 |  | 0.00027 |  | 0.001 | 78250 | [5 empty] | 0.467 |  | 0.008 | 0.019 | NULL | 0.035 | 0.0059 | 0.0036 | 0.0043 | 0 | NULL | NULL | NULL | 7 | 0 | 0 | 0 | 0 | 40 | 0 | 25 | 0 | 0 | 0 | 0 | 87 | 0 | 1430 | 88 | 0
7A05172 | 低合金 | HRB400B | 1642 | 0.00065 |  | 0.00029 |  | 0.001 | 73500 | [5 empty] | 0.471 |  | 0.009 | 0.019 | NULL | 0.033 | 0.0041 | 0.0018 | 0.0041 | 0 | NULL | NULL | NULL | 7 | 0 | 0 | 0 | 0 | 41 | 0 | 25 | 0 | 0 | 0 | 0 | 80 | 0 | 1420 | 88 | 0
7A05171 | 低合金 | HRB400B | 1804 | 0.00038 |  | 0.00023 |  | 0 | 72200 | [5 empty] | 0.454 |  | 0.008 | 0.016 | NULL | 0.032 | 0.0101 | 0.0076 | 0.0038 | 0 | NULL | NULL | NULL | 7 | 0 | 0 | 0 | 0 | 40 | 0 | 50 | 0 | 0 | 0 | 0 | 97 | 0 | 1480 | 88 | 0
7A05170 | 低合金 | HRB400B | 1656 | 0.00094 |  | 0.00024 |  | 0 | 73500 | [5 empty] | 0.461 |  | 0.008 | 0.017 | NULL | 0.034 | 0.0065 | 0.0042 | 0.0085 | 0 | NULL | NULL | NULL | 7 | 0 | 0 | 0 | 0 | 40 | 0 | 25 | 0 | 0 | 0 | 0 | 60 | 0 | 1430 | 88 | 0
7A05169 | 低合金 | HRB400B | 1667 | 0.00082 |  | 0.00033 |  | 0 | 73100 | [5 empty] | 0.463 |  | 0.008 | 0.017 | NULL | 0.033 | 0.0047 | 0.0025 | 0.0051 | 0 | NULL | NULL | NULL | 7 | 0 | 0 | 0 | 0 | 40 | 0 | 0 | 0 | 0 | 0 | 0 | 60 | 0 | 1370 | 88 | 20
7A05168 | 低合金 | HRB400B | 1661 | 0.00052 |  | 0.00038 |  | 0 | 68100 | [5 empty] | 0.46 |  | 0.009 | 0.02 | NULL | 0.038 | 0.0039 | 0.0017 | 0.0063 | 0 | NULL | NULL | NULL | 7 | 0 | 0 | 0 | 0 | 41 | 0 | 25 | 0 | 0 | 0 | 0 | 85 | 0 | 1500 | 88 | 0
7A05167 | 低合金 | HRB400B | 1660 | 0.00076 |  | 0.00026 |  | 0 | 75800 | [5 empty] | 0.461 |  | 0.008 | 0.016 | NULL | 0.035 | 0.0101 | 0.0076 | 0.0032 | 0 | NULL | NULL | NULL | 7 | 0 | 0 | 0 | 0 | 42 | 25 | 0 | 0 | 0 | 0 | 0 | 68 | 0 | 2996 | 88 | 0
7A05166 | 低合金 | HRB400B | 1660 | 0.00058 |  | 0.00024 |  | 0 | 78100 | [5 empty] | 0.461 |  | 0.008 | 0.016 | NULL | 0.032 | 0.006 | 0.0037 | 0.0033 | 0 | NULL | NULL | NULL | 6 | 0 | 0 | 0 | 0 | 40 | 25 | 0 | 0 | 0 | 0 | 0 | 85 | 0 | 1366 | 88 | 0
7A05165 | 低合金 | HRB400B | 1684 | 0.00069 |  | 0.00021 |  | 0 | 69800 | [5 empty] | 0.467 |  | 0.008 | 0.018 | NULL | 0.035 | 0.0047 | 0.0024 | 0.0034 | 0 | NULL | NULL | NULL | 6 | 0 | 0 | 0 | 0 | 40 | 25 | 0 | 0 | 0 | 0 | 0 | 68 | 0 | 1426 | 88 | 0
7A05164 | 低合金 | HRB400B | 1672 | 0.00064 |  | 0.00023 |  | 0.002 | 72100 | [5 empty] | 0.462 |  | 0.011 | 0.024 | NULL | 0.034 | 0.0048 | 0.0025 | 0.0036 | 0 | NULL | NULL | NULL | 14 | 0 | 0 | 0 | 0 | 32 | 25 | 0 | 0 | 0 | 0 | 0 | 85 | 0 | 1459 | 88 | 0
7A05163 | 低合金 | HRB400B | 1672 | 0.00069 |  | 0.00023 |  | 0.002 | 74650 | [5 empty] | 0.469 |  | 0.01 | 0.024 | NULL | 0.034 | 0.0064 | 0.0041 | 0.004 | 0 | NULL | NULL | NULL | 14 | 0 | 0 | 0 | 0 | 32 | 25 | 0 | 0 | 0 | 0 | 0 | 68 | 0 | 1447 | 88 | 0
7A05162 | 低合金 | HRB400B | 1676 | 0.00068 |  | 0.00027 |  | 0.002 | 70650 | [5 empty] | 0.472 |  | 0.009 | 0.02 | NULL | 0.036 | 0.0045 | 0.0023 | 0.0039 | 0 | NULL | NULL | NULL | 14 | 0 | 0 | 0 | 0 | 32 | 25 | 0 | 0 | 0 | 0 | 0 | 68 | 0 | 1445 | 88 | 0
7A05161 | 低合金 | HRB400B | 1656 | 0.00051 |  | 0.00027 |  | 0.002 | 71350 | [5 empty] | 0.479 |  | 0.011 | 0.024 | NULL | 0.035 | 0.0041 | 0.0019 | 0.0044 | 0 | NULL | NULL | NULL | 14 | 0 | 0 | 0 | 0 | 32 | 50 | 0 | 0 | 0 | 0 | 0 | 85 | 0 | 2913 | 88 | 0
7A05160 | 低合金 | HRB400B | 1679 | 0.00067 |  | 0.00026 |  | 0.002 | 75800 | [5 empty] | 0.452 |  | 0.008 | 0.019 | NULL | 0.035 | 0.0048 | 0.0026 | 0.0041 | 0 | NULL | NULL | NULL | 16 | 0 | 0 | 0 | 0 | 30 | 25 | 0 | 0 | 0 | 0 | 0 | 68 | 0 | 1466 | 88 | 0
7A05159 | 低合金 | HRB400B | 1661 | 0.00069 |  | 0.00024 |  | 0.002 | 72950 | [5 empty] | 0.46 |  | 0.012 | 0.027 | NULL | 0.034 | 0.0083 | 0.0059 | 0.0032 | 0 | NULL | NULL | NULL | 14 | 0 | 0 | 0 | 0 | 31 | 25 | 0 | 0 | 0 | 0 | 0 | 68 | 0 | 1364 | 88 | 0
7A05158 | 低合金 | HRB400B | 1676 | 0.00088 |  | 0.00043 |  | 0.001 | 68550 | [5 empty] | 0.453 |  | 0.008 | 0.02 | NULL | 0.034 | 0.0059 | 0.0036 | 0.0031 | 0 | NULL | NULL | NULL | 14 | 0 | 0 | 0 | 0 | 32 | 0 | 0 | 0 | 0 | 0 | 0 | 51 | 0 | 1436 | 88 | 20
7A05157 | 低合金 | HRB400B |  | 0.00064 |  | 0.00028 |  | 0.001 | 72250 | [5 empty] | 0.468 |  | 0.01 | 0.018 | NULL | 0.034 | 0.004 | 0.0018 | 0.004 | 0 | NULL | NULL | NULL | 14 | 0 | 0 | 0 | 0 | 32 | 25 | 0 | 0 | 0 | 0 | 0 | 68 | 0 | 1425 | 88 | 0
7A05156 | 低合金 | HRB400B | 1694 | 0.00034 |  | 0.00031 |  | 0.001 | 71500 | [5 empty] | 0.452 |  | 0.009 | 0.018 | NULL | 0.033 | 0.0041 | 0.0019 | 0.0044 | 0 | NULL | NULL | NULL | 14 | 0 | 0 | 0 | 0 | 32 | 50 | 0 | 0 | 0 | 0 | 0 | 85 | 0 | 1425 | 88 | 0
7A05155 | 低合金 | HRB400B | 1674 | 0.00061 |  | 0.00027 |  | 0.001 | 71400 | [5 empty] | 0.463 |  | 0.01 | 0.02 | NULL | 0.034 | 0.0052 | 0.0029 | 0.0039 | 0 | NULL | NULL | NULL | 46 | 0 | 0 | 0 | 0 | 0 | 50 | 0 | 0 | 0 | 0 | 0 | 102 | 0 | 1512 | 88 | 0
7A05154 | 低合金 | HRB400B | 1705 | 0.00066 |  | 0.00012 |  | 0.001 | 71550 | [5 empty] | 0.471 |  | 0.014 | 0.032 | NULL | 0.036 | 0.0061 | 0.0037 | 0.0048 | 0 | NULL | NULL | NULL | 7 | 0 | 0 | 0 | 0 | 40 | 25 | 0 | 0 | 0 | 0 | 0 | 85 | 0 | 1378 | 88 | 0